## 日本語
2001.11.01
硝種 | コード |  | 屈折率 | [11 empty] | アッベ数 |  |  | 主分散 |  | 部分分散 | [5 empty] | 部分分散比 | [5 empty] | 異常分散性 |  | 分散曲線係数 | [6 empty] | 熱的性質 |  |  | 比重 | 化学的性質 |  |  | 機械的性質 | [5 empty] | 着色度 |  | 内部透過率 | [32 empty] | 泡 | 備考
| コード(d) | コード(e) | nA' | nr | nC | nC' | nHe-Ne | nD | nd | ne | nF | nF' | ng | nh | νd | νe | νg | nF-nC | nF'-nC' | nd-nC | ne-nd | ng-nd | ng-nF | nd-nC' | nF'-nd | Pd,C | Pe,d | Pg,F | P'd,C' | P'e,d | P'g,F' | ⊿Pg,d | ⊿Pg,F | A0 | A1 | A2 | A3 | A4 | A5 | A6 | 線膨張係数 | 転移点 | 屈伏点 |  | 粉末法耐水性 | 粉末法耐酸性 | 表面法耐酸性 | ヌープ硬さ | 磨耗度 | 光弾性定数 | ヤング率 | 剛性率 | ポアソン比 | 着色度λ80/λ5 | 着色度λ70/λ5 | 内部透過λ80/λ5 | 280nm | 290nm | 300nm | 310nm | 320nm | 330nm | 340nm | 350nm | 360nm | 370nm | 380nm | 390nm | 400nm | 420nm | 440nm | 460nm | 480nm | 500nm | 550nm | 600nm | 650nm | 700nm | 800nm | 900nm | 1000nm | 1200nm | 1400nm | 1600nm | 1800nm | 2000nm | 2200nm | 2400nm
E-FK5 | 487704 | 489702 | 1.4828 | 1.4841 | 1.4853 | 1.4857 | 1.486 | 1.4874 | 1.4875 | 1.4891 | 1.4923 | 1.4927 | 1.4959 | 1.4989 | 70.406 | 70.219 | 57.746 | 0.006924 | 0.006966 | 0.002144 | 0.001653 | 0.008442 | 0.003662 | 0.0018 | 0.005166 | 0.3096 | 0.2387 | 0.5289 | 0.2584 | 0.2373 | 0.4703 | 0.002 | 0.0027 | 2.1888 | -0.0095572 | 0.0089915 | 0.00014561 | -5.2843e-06 | 3.4588e-07 | 0 | 101 | 470 | 557 | 2.45 | 5 | 4 | [7 empty] | 31/28 |  | 304/274 | 0.23 | 0.57 | 0.82 | 0.928 | 0.970 | 0.988 | 0.996 | 0.997 | 0.981 | 0.984 | 0.983 | 0.986 | 0.988 | 0.989 | 0.990 | 0.992 | 0.993 | 0.996 | 0.998 | 0.999 | 0.999 | 0.999 | [10 empty] | 1 | CY | TEST POT DATA
E-FK01 | 497816 | 498812 | 1.493 | 1.4941 | 1.4951 | 1.4954 | 1.4957 | 1.497 | 1.497 | 1.4985 | 1.5012 | 1.5016 | 1.5045 | 1.5072 | 81.636 | 81.221 | 66.249 | 0.006088 | 0.006137 | 0.001857 | 0.001454 | 0.007502 | 0.003271 | 0.001561 | 0.004576 | 0.305 | 0.2388 | 0.5373 | 0.2544 | 0.2369 | 0.4768 | 0.0389 | 0.0299 | 2.2225 | -0.008508 | 0.0056668 | 0.00084185 | -9.8041e-05 | 4.9187e-06 | 0 | 153 | 468 | 498 | 3.64 | 2 | 3 |  | 340(3) | 504 |  |  |  |  | 34/29 |  | 336/290 | 0.01 | 0.06 | 0.20 | 0.41 | 0.63 | 0.80 | 0.900 | 0.953 | 0.980 | 0.992 | 0.999 | 0.999 | 0.999 | 0.999 | 0.999 | 0.999 | 0.999 | 0.999 | 0.999 | 0.999 | 0.999 | 0.999 | 0.999 | 0.999 | 0.999 | 0.999 | 0.999 | 0.999 | 0.996 | 0.995 | 0.988 | 0.991 | 1 | YB | TEST POT DATA
E-FKH1 | 498825 | 499821 | 1.4939 | 1.4949 | 1.496 | 1.4963 | 1.4966 | 1.4978 | 1.4978 | 1.4993 | 1.502 | 1.5024 | 1.5053 | 1.5079 | 82.516 | 82.088 | 66.866 | 0.006033 | 0.006082 | 0.00184 | 0.00144 | 0.007445 | 0.003252 | 0.001547 | 0.004535 | 0.305 | 0.2387 | 0.539 | 0.2544 | 0.2368 | 0.4785 | 0.0426 | 0.0331 | 2.2203 | -0.005135 | 0.0084159 | 5.4264e-05 | 7.6129e-06 | -4.8986e-07 | 0 | 153 | 482 | 512 | 3.87 | [9 empty] | 35/30 |  | 342/301 |  | 0.01 | 0.06 | 0.17 | 0.38 | 0.61 | 0.80 | 0.909 | 0.968 | 0.994 | 0.999 | 0.999 | 0.999 | 0.999 | 0.999 | 0.999 | 0.999 | 0.999 | 0.999 | 0.999 | 0.999 | 0.999 | 0.999 | 0.999 | 0.999 | 0.999 | 0.999 | 0.999 | 0.999 | 0.999 | 0.994 | 0.991 | 1 | AY | TEST POT DATA
E-PKH1 | 519700 | 520698 | 1.5136 | 1.515 | 1.5163 | 1.5167 | 1.517 | 1.5185 | 1.5186 | 1.5204 | 1.5237 | 1.5241 | 1.5277 | 1.5309 | 69.977 | 69.755 | 57.203 | 0.007411 | 0.00746 | 0.002286 | 0.001769 | 0.009066 | 0.003941 | 0.001919 | 0.005541 | 0.3085 | 0.2387 | 0.5318 | 0.2572 | 0.2371 | 0.4725 | 0.0052 | 0.0049 | 2.2797 | -0.0096794 | 0.009833 | 0.00016589 | -3.8634e-06 | 1.3937e-07 | 0 | 78 | 574 | 620 | 2.6 | 1 | 1 |  | 536(5) | 188 |  | 73.9 | 30.5 |  |  |  | 332/286 | 0.02 |  | 0.23 |  | 0.64 |  | 0.88 |  | 0.940 |  | 0.973 |  | 0.990 | 0.992 | 0.991 | 0.990 | 0.993 | 0.995 | 0.999 | 0.999 | 0.999 | 0.999 | [10 empty] | 1 | AY | TEST POT DATA
E-PSK02 | 618634 | 620631 | 1.6117 | 1.6134 | 1.615 | 1.6155 | 1.6159 | 1.6179 | 1.618 | 1.6203 | 1.6248 | 1.6253 | 1.6301 | 1.6345 | 63.372 | 63.06 | 51.079 | 0.009752 | 0.009837 | 0.002965 | 0.002325 | 0.012099 | 0.005312 | 0.002493 | 0.007344 | 0.304 | 0.2384 | 0.5447 | 0.2534 | 0.2364 | 0.4834 | 0.0084 | 0.0067 | 2.5765 | -0.008174 | 0.015271 | -0.00011739 | 4.6995e-05 | -2.2597e-06 | 0 | 110 | 617 | 652 | 3.55 | 2 | 5 |  | 355(4) | 341 |  |  |  |  | 38/32 |  | 369/323 |  |  |  |  | 0.01 | 0.06 | 0.20 | 0.41 | 0.63 | 0.79 | 0.89 | 0.948 | 0.977 | 0.996 | 0.999 | 0.999 | 0.999 | 0.999 | 0.999 | 0.999 | 0.999 | 0.999 | 0.999 | 0.999 | 0.999 | 0.999 | 0.999 | 0.999 | 0.987 | 0.963 | 0.88 | 0.77 | 1 | YB | TEST POT DATA
E-PSK03 | 603655 | 605652 | 1.597 | 1.5986 | 1.6002 | 1.6006 | 1.6011 | 1.6029 | 1.603 | 1.6052 | 1.6094 | 1.6099 | 1.6144 | 1.6185 | 65.465 | 65.173 | 52.997 | 0.009211 | 0.009286 | 0.002813 | 0.002197 | 0.011378 | 0.00498 | 0.002365 | 0.006921 | 0.3054 | 0.2385 | 0.5407 | 0.2547 | 0.2366 | 0.48 | 0.0075 | 0.0062 | 2.5313 | -0.0086558 | 0.014283 | -0.00011511 | 4.1551e-05 | -1.987e-06 | 0 | 105 | 609 | 641 | 3.52 | 1 | 5 |  | 316(3) | 398 |  |  |  |  | 37/32 |  | 362/313 |  |  | 0.02 | 0.07 | 0.20 | 0.38 | 0.58 | 0.74 | 0.85 | 0.924 | 0.966 | 0.985 | 0.996 | 0.999 | 0.999 | 0.999 | 0.999 | 0.999 | 0.999 | 0.999 | 0.999 | 0.998 | 0.999 | 0.999 | 0.999 | 0.999 | 0.995 | 0.996 | 0.974 | 0.954 | 0.88 | 0.83 | 1 | Y
E-BK7 | 517641 | 519639 | 1.5114 | 1.5129 | 1.5143 | 1.5147 | 1.5151 | 1.5167 | 1.5168 | 1.5187 | 1.5224 | 1.5228 | 1.5267 | 1.5303 | 64.103 | 63.89 | 52.186 | 0.008062 | 0.008119 | 0.002478 | 0.001923 | 0.009903 | 0.004319 | 0.002081 | 0.006038 | 0.3074 | 0.2385 | 0.5357 | 0.2563 | 0.2369 | 0.476 | -0.0023 | -0.0011 | 2.2712 | -0.0096613 | 0.011031 | 7.0038e-05 | 1.3966e-05 | -7.6256e-07 | 0 | 92 | 564 | 611 | 2.52 | [9 empty] | 33/29 |  | 321/286 | 0.01 | 0.08 | 0.30 | 0.58 | 0.78 | 0.89 | 0.952 | 0.979 | 0.993 | 0.998 | 0.998 | 0.999 | 0.999 | 0.999 | 0.999 | 0.999 | 0.999 | 0.999 | 0.999 | 0.999 | 0.999 | 0.999 | 0.999 | 0.999 | 0.999 | 0.999 | 0.989 | 0.996 | 0.969 | 0.932 | 0.83 | 0.77 | 1 | T | TEMPORARY DATA
E-BAK1 | 572577 | 575575 | 1.566 | 1.5678 | 1.5695 | 1.57 | 1.5704 | 1.5724 | 1.5725 | 1.5749 | 1.5794 | 1.58 | 1.5849 | 1.5894 | 57.735 | 57.452 | 46.371 | 0.009916 | 0.010006 | 0.003002 | 0.002361 | 0.012346 | 0.005432 | 0.002524 | 0.007482 | 0.3027 | 0.2381 | 0.5478 | 0.2522 | 0.236 | 0.4861 | 0.0008 | 0.0003 | 2.4435 | -0.016146 | 0.0088193 | 0.0014469 | -0.00013633 | 6.0331e-06 | 0 | 85 | 597 | 654 | 3.16 | 1 | 1 |  | 597(6) | 98 |  |  |  |  | 33/29 |  | 324/291 |  | 0.04 | 0.23 | 0.52 | 0.74 | 0.87 | 0.933 | 0.963 | 0.983 | 0.991 | 0.995 | 0.997 | 0.997 | 0.999 | 0.997 | 0.998 | 0.999 | 0.999 | 0.999 | 0.999 | 0.999 | 0.999 | [10 empty] | 1 | Y | TEST POT DATA
E-BAK2 | 540595 | 542592 | 1.534 | 1.5356 | 1.5372 | 1.5376 | 1.538 | 1.5399 | 1.54 | 1.5421 | 1.5463 | 1.5468 | 1.5512 | 1.5553 | 59.453 | 59.19 | 47.945 | 0.009082 | 0.009159 | 0.002762 | 0.002165 | 0.011262 | 0.004942 | 0.002322 | 0.006837 | 0.3041 | 0.2384 | 0.5442 | 0.2535 | 0.2364 | 0.4831 | -0.0005 | -0.0004 | 2.3366 | -0.0086259 | 0.012508 | 0.00017555 | 4.0227e-06 | -3.5879e-08 | 0 | 85 | 554 | 605 | 2.79 | 1 | 1 |  | 524(5) | 116 |  |  |  |  | 33/29 |  | 320/288 |  | 0.08 | 0.33 | 0.61 | 0.82 | 0.919 | 0.972 | 0.996 | 0.999 | 0.999 | 0.999 | 0.999 | 0.999 | 0.999 | 0.999 | 0.999 | 0.999 | 0.999 | 0.999 | 0.999 | 0.999 | 0.999 | 0.999 | 0.999 | 0.999 | 0.999 | 0.999 | 0.999 | 0.999 | 0.986 | 0.925 | 0.89 | 1 | Y | TEST POT DATA
E-BAK4 | 569563 | 571561 | 1.5623 | 1.564 | 1.5658 | 1.5663 | 1.5667 | 1.5687 | 1.5688 | 1.5712 | 1.5759 | 1.5764 | 1.5814 | 1.586 | 56.337 | 56.059 | 45.217 | 0.010097 | 0.01019 | 0.003058 | 0.002406 | 0.01258 | 0.005541 | 0.002572 | 0.007618 | 0.3029 | 0.2383 | 0.5488 | 0.2524 | 0.2361 | 0.4869 | -0.0013 | -0.001 | 2.422 | -0.0093529 | 0.013828 | 0.0002921 | -5.7782e-06 | 7.0564e-07 | 0 | 83 | 578 | 627 | 3.07 | 2 | 1 |  | 551(6) | 149 |  |  |  |  | 36/32 |  | 353/329 |  |  |  |  | 0.04 | 0.30 | 0.64 | 0.84 | 0.932 | 0.977 | 0.994 | 0.999 | 0.999 | 0.999 | 0.999 | 0.999 | 0.999 | 0.999 | 0.999 | 0.999 | 0.999 | 0.999 | 0.999 | 0.999 | 0.999 | 0.999 | 0.999 | 0.999 | 0.999 | 0.980 | 0.935 | 0.89 | 1 | Y | TEST POT DATA
E-K3 | 518589 | 520587 | 1.5125 | 1.514 | 1.5155 | 1.516 | 1.5164 | 1.5182 | 1.5182 | 1.5203 | 1.5244 | 1.5249 | 1.5292 | 1.5332 | 58.937 | 58.668 | 47.461 | 0.008793 | 0.008869 | 0.002674 | 0.002096 | 0.010919 | 0.0048 | 0.002248 | 0.006621 | 0.3041 | 0.2384 | 0.5459 | 0.2535 | 0.2363 | 0.4846 | 0.0001 | 0.0004 | 2.2708 | -0.0077201 | 0.012629 | -4.6001e-05 | 3.3062e-05 | -1.3746e-06 | 0 | 112 | 475 | 538 | 2.5 | 3 | 2 |  | 434(4) | 109 |  |  |  |  | 34/31 |  | 340/318 |  |  |  | 0.11 | 0.42 | 0.70 | 0.86 | 0.930 | 0.966 | 0.984 | 0.989 | 0.994 | 0.997 | 0.997 | 0.996 | 0.996 | 0.997 | 0.998 | 0.999 | 0.999 | 0.997 | 0.999 | 0.999 | 0.999 | 0.999 | 0.999 | 0.999 | 0.998 | 0.976 | 0.950 | 0.897 | 0.857 | 1 | Y | TEST POT DATA
E-K5 | 522597 | 525595 | 1.5169 | 1.5183 | 1.5198 | 1.5203 | 1.5206 | 1.5224 | 1.5225 | 1.5246 | 1.5286 | 1.5291 | 1.5333 | 1.5373 | 59.734 | 59.456 | 48.094 | 0.008747 | 0.008823 | 0.002665 | 0.002086 | 0.010864 | 0.004782 | 0.002242 | 0.006581 | 0.3047 | 0.2385 | 0.5467 | 0.2541 | 0.2364 | 0.4854 | 0.0021 | 0.0026 | 2.2594 | 0.0090905 | 0.026339 | -0.0037774 | 0.00052287 | -2.6292e-05 | 0 | 108 | 534 | 585 | 2.55 | 3 | 1 |  | 476(5) | 123 |  |  |  |  | 33/29 |  | 323/291 |  | 0.04 | 0.24 | 0.55 | 0.79 | 0.916 | 0.974 | 0.998 | 0.999 | 0.999 | 0.999 | 0.999 | 0.999 | 0.999 | 0.999 | 0.999 | 0.999 | 0.999 | 0.999 | 0.999 | 0.999 | 0.999 | 0.999 | 0.999 | 0.999 | 0.999 | 0.999 | 0.999 | 0.988 | 0.956 | 0.900 | 0.86 | 1 | Y | TEST POT DATA
E-KF6 | 517523 | 520520 | 1.5111 | 1.5128 | 1.5144 | 1.5149 | 1.5153 | 1.5173 | 1.5174 | 1.5198 | 1.5243 | 1.5249 | 1.5298 | 1.5344 | 52.307 | 52.024 | 41.704 | 0.009892 | 0.009991 | 0.002984 | 0.002354 | 0.012407 | 0.005499 | 0.002511 | 0.00748 | 0.3017 | 0.238 | 0.5559 | 0.2513 | 0.2356 | 0.4931 | -0.0015 | -0.0007 | 2.2496 | 0.0022622 | 0.022175 | -0.0022825 | 0.00034444 | -1.7377e-05 | 0 | 87 | 498 | 569 | 2.48 | 1 | 1 |  | 411(4) | 104 |  |  |  |  | 36/34 |  | 360/337 | [6 empty] | 0.20 | 0.65 | 0.88 | 0.956 | 0.978 | 0.989 | 0.994 | 0.996 | 0.997 | 0.998 | 0.999 | 0.999 | 0.999 | 0.999 | 0.999 | 0.999 | 0.999 | 0.999 | 0.999 | 0.999 | 0.984 | 0.994 | 0.983 | 0.984 | 0.923 | 0.923 | 1 | Y | TEST POT DATA
E-BALF4 | 580537 | 582534 | 1.5726 | 1.5745 | 1.5763 | 1.5768 | 1.5773 | 1.5795 | 1.5796 | 1.5821 | 1.5871 | 1.5877 | 1.5931 | 1.5981 | 53.709 | 53.422 | 42.903 | 0.010791 | 0.010897 | 0.003251 | 0.002569 | 0.013509 | 0.005969 | 0.002735 | 0.008162 | 0.3013 | 0.2381 | 0.5531 | 0.251 | 0.2358 | 0.4907 | -0.0009 | -0.0011 | 2.46 | -0.01407 | 0.010496 | 0.0015427 | -0.00016917 | 9.4351e-06 | 0 | 100 | 539 | 580 | 3.13 | 1 | 4 |  | 511(5) | 131 |  |  |  |  | 37/33 |  | 356/326 | [5 empty] | 0.11 | 0.41 | 0.68 | 0.85 | 0.926 | 0.968 | 0.986 | 0.996 | 0.999 | 0.999 | 0.999 | 0.999 | 0.999 | 0.999 | 0.999 | 0.999 | 0.999 | 0.999 | 0.999 | 0.999 | 0.999 | 0.999 | 0.999 | 0.995 | 0.979 | 0.931 | 0.870 | 1 | Y | TEST POT DATA
E-BAF3 | 583465 | 586462 | 1.5748 | 1.5768 | 1.5789 | 1.5795 | 1.5801 | 1.5826 | 1.5827 | 1.5857 | 1.5915 | 1.5922 | 1.5986 | 1.6046 | 46.48 | 46.187 | 36.637 | 0.012536 | 0.01268 | 0.003744 | 0.002978 | 0.015904 | 0.007112 | 0.003153 | 0.009527 | 0.2987 | 0.2376 | 0.5673 | 0.2487 | 0.2349 | 0.5029 | 0.0005 | 0.0009 | 2.4387 | 0.00161 | 0.026888 | -0.0024466 | 0.00039657 | -1.973e-05 | 0 | 76 | 577 | 617 | 2.77 | 1 | 1 |  | 521(5) | 97 |  |  |  |  | 39/35 |  | 377/358 | [7 empty] | 0.08 | 0.45 | 0.76 | 0.901 | 0.958 | 0.984 | 0.999 | 0.999 | 0.999 | 0.999 | 0.999 | 0.999 | 0.999 | 0.999 | 0.999 | 0.999 | 0.999 | 0.999 | 0.999 | 0.989 | 0.999 | 0.988 | 0.977 | 0.900 | 0.86 | 1 | Y | TEST POT DATA
E-BAF4 | 606438 | 609435 | 1.597 | 1.5992 | 1.6015 | 1.6022 | 1.6028 | 1.6055 | 1.6056 | 1.6089 | 1.6154 | 1.6162 | 1.6233 | 1.63 | 43.768 | 43.469 | 34.324 | 0.013837 | 0.014008 | 0.004105 | 0.003287 | 0.017644 | 0.007912 | 0.00346 | 0.010548 | 0.2967 | 0.2376 | 0.5718 | 0.247 | 0.2347 | 0.5066 | 0.0012 | 0.0009 | 2.505 | 0.0033247 | 0.028314 | -0.0020441 | 0.00033431 | -1.5349e-05 | 0 | 75 | 593 | 638 | 2.89 | 2 | 1 |  | 482(5) | 108 |  |  |  |  | 38/35 |  | 375/348 | [7 empty] | 0.02 | 0.33 | 0.70 | 0.88 | 0.956 | 0.989 | 0.999 | 0.999 | 0.999 | 0.999 | 0.999 | 0.999 | 0.999 | 0.999 | 0.999 | 0.999 | 0.999 | 0.999 | 0.999 | 0.999 | 0.999 | 0.998 | 0.990 | 0.925 | 0.900 | 1 | Y | TEST POT DATA
E-BAF8 | 624470 | 627468 | 1.6154 | 1.6176 | 1.6198 | 1.6204 | 1.621 | 1.6236 | 1.6237 | 1.6269 | 1.633 | 1.6338 | 1.6405 | 1.6468 | 47.043 | 46.762 | 37.232 | 0.013259 | 0.013406 | 0.003962 | 0.003153 | 0.016753 | 0.007456 | 0.003336 | 0.01007 | 0.2988 | 0.2378 | 0.5623 | 0.2488 | 0.2352 | 0.4985 | -0.0035 | -0.0031 | 2.5807 | -0.0082668 | 0.019277 | 0.00028739 | 1.544e-05 | 4.6375e-07 | 0 | 80 | 590 | 640 | 3.14 | 1 | 2 |  | 511(5) | 124 |  |  |  |  | 38/35 |  | 371/346 | [7 empty] | 0.12 | 0.47 | 0.73 | 0.86 | 0.921 | 0.849 | 0.974 | 0.981 | 0.986 | 0.990 | 0.994 | 0.997 | 0.997 | 0.998 | 0.999 | [10 empty] | 1 | Y | TEST POT DATA
E-BAF10 | 670472 | 673470 | 1.661 | 1.6634 | 1.6658 | 1.6665 | 1.6671 | 1.6699 | 1.67 | 1.6734 | 1.68 | 1.6808 | 1.688 | 1.6947 | 47.238 | 46.953 | 37.373 | 0.014184 | 0.014342 | 0.00424 | 0.003372 | 0.017928 | 0.007984 | 0.00357 | 0.010772 | 0.2989 | 0.2377 | 0.5629 | 0.2489 | 0.2351 | 0.499 | -0.0026 | -0.0022 | 2.7293 | -0.010609 | 0.020448 | 0.00048458 | -3.0641e-06 | 1.6398e-06 | 0 | 73 | 627 | 663 | 3.82 | 2 | 4 |  | 503(5) | 148 |  |  |  |  | 39/34 |  | 377/342 | [6 empty] | 0.03 | 0.27 | 0.60 | 0.79 | 0.900 | 0.941 | 0.967 | 0.985 | 0.990 | 0.993 | 0.996 | 0.998 | 0.999 | 0.999 | 0.998 | 0.999 | 0.999 | 0.999 | 0.999 | 0.999 | 0.996 | 0.999 | 0.991 | 0.985 | 0.952 | 0.87 | 1 | AY | TEST POT DATA
E-BAF11 | 667483 | 670480 | 1.658 | 1.6603 | 1.6626 | 1.6632 | 1.6639 | 1.6666 | 1.6667 | 1.67 | 1.6764 | 1.6772 | 1.6841 | 1.6907 | 48.316 | 48.032 | 38.311 | 0.013799 | 0.013949 | 0.004131 | 0.003282 | 0.017403 | 0.007735 | 0.003478 | 0.010471 | 0.2994 | 0.2378 | 0.5605 | 0.2493 | 0.2353 | 0.497 | -0.0031 | -0.0028 | 2.7195 | -0.010047 | 0.02003 | 0.00046587 | -7.5163e-06 | 1.7754e-06 | 0 | 76 | 660 | 701 | 3.53 | 2 | 3 |  | 546(5) | 136 |  |  |  |  | 39/34 |  | 375/340 | [32 empty] | 1 | Y | TEST POT DATA
E-BAF12 | 639449 | 643446 | 1.6303 | 1.6327 | 1.6351 | 1.6357 | 1.6363 | 1.6392 | 1.6393 | 1.6427 | 1.6493 | 1.6501 | 1.6574 | 1.6643 | 44.882 | 44.6 | 35.326 | 0.014244 | 0.01441 | 0.004244 | 0.003383 | 0.018097 | 0.008097 | 0.003574 | 0.010836 | 0.298 | 0.2375 | 0.5684 | 0.248 | 0.2348 | 0.5039 | -0.0011 | -0.0007 | 2.6283 | -0.010097 | 0.020318 | 0.0003753 | 1.4598e-05 | 1.3713e-06 | 0 | 80 | 592 | 635 | 3.22 | 1 | 2 |  | 535(5) | 144 |  |  |  |  | 39/35 |  | 376/350 | [7 empty] | 0.06 | 0.38 | 0.69 | 0.85 | 0.922 | 0.956 | 0.981 | 0.988 | 0.992 | 0.995 | 0.988 | 0.999 | 0.999 | 0.998 | 0.999 | 0.999 | 0.999 | 0.999 | 0.999 | 0.999 | 0.999 | 0.992 | 0.979 | 0.925 | 0.83 | 1 | Y | TEST POT DATA
E-BASF2 | 664359 | 669356 | 1.6532 | 1.6561 | 1.659 | 1.6599 | 1.6607 | 1.6643 | 1.6645 | 1.6688 | 1.6775 | 1.6786 | 1.6884 | 1.6979 | 35.913 | 35.649 | 27.781 | 0.018502 | 0.018762 | 0.005423 | 0.004386 | 0.023918 | 0.010839 | 0.004575 | 0.014187 | 0.2931 | 0.2371 | 0.5858 | 0.2438 | 0.2338 | 0.5187 | 0.002 | 0.0017 | 2.677 | 0.0030117 | 0.03312 | -0.00092566 | 0.00018054 | -2.6222e-06 | 0 | 103 | 572 | 616 | 3.1 | 1 | 1 |  | 503(5) | 175 |  |  |  |  | 41/36 |  | 389/353 | [8 empty] | 0.05 | 0.34 | 0.64 | 0.81 | 0.89 | 0.961 | 0.980 | 0.988 | 0.992 | 0.996 | 0.999 | 0.999 | 0.999 | 0.999 | 0.999 | 0.999 | 0.999 | 0.999 | 0.999 | 0.999 | 0.988 | 0.980 | 0.944 | 0.906 | 1 | Y | TEST POT DATA
E-BASF6 | 668420 | 671417 | 1.6577 | 1.6602 | 1.6628 | 1.6636 | 1.6643 | 1.6674 | 1.6676 | 1.6713 | 1.6787 | 1.6797 | 1.6879 | 1.6957 | 41.963 | 41.674 | 32.823 | 0.015908 | 0.016109 | 0.004706 | 0.003775 | 0.020338 | 0.009136 | 0.003966 | 0.012143 | 0.2958 | 0.2373 | 0.5743 | 0.2462 | 0.2343 | 0.5087 | 0.0007 | 0.0004 | 2.7138 | -0.0094107 | 0.022191 | 0.00073518 | -2.1152e-05 | 3.731e-06 | 0 | 80 | 601 | 642 | 3.2 | 1 | 4 |  | 510(5) | 128 |  |  |  |  | 40/35 |  | 387/352 | [32 empty] | 1 | Y | TEST POT DATA
E-BASF7 | 702412 | 706409 | 1.6909 | 1.6937 | 1.6965 | 1.6973 | 1.698 | 1.7014 | 1.7015 | 1.7056 | 1.7135 | 1.7146 | 1.7233 | 1.7319 | 41.168 | 40.889 | 32.184 | 0.017041 | 0.017256 | 0.005042 | 0.004047 | 0.021798 | 0.009799 | 0.00425 | 0.013006 | 0.2959 | 0.2375 | 0.575 | 0.2463 | 0.2345 | 0.5095 | -0.0003 | -0.0003 | 2.8352 | -0.017851 | 0.015398 | 0.0037191 | -0.00048848 | 3.2902e-05 | 0 | 83 | 628 | 679 | 3.55 | 1 | 3 |  | 517(5) | 148 |  |  |  |  | 41/35 |  | 388/356 | [7 empty] | 0.03 | 0.23 | 0.51 | 0.71 | 0.83 | 0.902 | 0.964 | 0.984 | 0.993 | 0.999 | 0.999 | 0.999 | 0.999 | 0.999 | 0.999 | 0.999 | 0.999 | 0.999 | 0.999 | 0.997 | 0.999 | 0.992 | 0.988 | 0.962 | 0.88 | 1 | Y | TEST POT DATA
E-BASF8 | 723379 | 728377 | 1.7117 | 1.7147 | 1.7178 | 1.7187 | 1.7195 | 1.7232 | 1.7234 | 1.7279 | 1.7369 | 1.738 | 1.748 | 1.7577 | 37.949 | 37.674 | 29.431 | 0.019063 | 0.019322 | 0.005606 | 0.004516 | 0.02458 | 0.011123 | 0.004726 | 0.014596 | 0.2941 | 0.2369 | 0.5835 | 0.2446 | 0.2337 | 0.5167 | 0.0031 | 0.0028 | 2.8885 | -0.011726 | 0.026912 | 0.00093185 | -1.7718e-05 | 5.6311e-06 | 0 | 86 | 634 | 682 | 3.58 | 1 | 3 |  | 511(5) | 150 |  |  |  |  | 42/36 |  | 394/360 | [8 empty] | 0.11 | 0.37 | 0.62 | 0.77 | 0.87 | 0.949 | 0.976 | 0.987 | 0.995 | 0.999 | 0.999 | 0.999 | 0.999 | 0.999 | 0.999 | 0.999 | 0.999 | 0.999 | 0.999 | 0.999 | 0.999 | 0.988 | 0.961 | 0.88 | 1 | Y | TEST POT DATA
E-SK2 | 607567 | 610565 | 1.6005 | 1.6023 | 1.6041 | 1.6047 | 1.6051 | 1.6073 | 1.6074 | 1.6099 | 1.6148 | 1.6155 | 1.6207 | 1.6256 | 56.749 | 56.454 | 45.579 | 0.010703 | 0.010804 | 0.003236 | 0.002552 | 0.013326 | 0.005859 | 0.002723 | 0.008081 | 0.3023 | 0.2384 | 0.5474 | 0.252 | 0.2362 | 0.4855 | -0.0013 | -0.0017 | 2.5423 | -0.010014 | 0.013663 | 0.00082859 | -8.5903e-05 | 5.0795e-06 | 0 | 59 | 618 | 664 | 3.45 | 1 | 4 |  | 466(5) | 110 |  |  |  |  | 35/30 |  | 343/300 |  | 0.01 | 0.07 | 0.22 | 0.44 | 0.63 | 0.78 | 0.87 | 0.933 | 0.967 | 0.982 | 0.992 | 0.998 | 0.999 | 0.999 | 0.999 | 0.999 | 0.999 | 0.999 | 0.999 | 0.998 | 0.999 | 0.999 | 0.999 | 0.999 | 0.999 | 0.996 | 0.999 | 0.986 | 0.976 | 0.908 | 0.79 | 1 | Y | TEST POT DATA
E-SK4 | 613587 | 615585 | 1.6059 | 1.6078 | 1.6096 | 1.61 | 1.6105 | 1.6126 | 1.6127 | 1.6152 | 1.62 | 1.6206 | 1.6257 | 1.6304 | 58.729 | 58.457 | 47.307 | 0.010433 | 0.010524 | 0.003167 | 0.002487 | 0.012952 | 0.005686 | 0.002663 | 0.007861 | 0.3036 | 0.2384 | 0.545 | 0.253 | 0.2363 | 0.4838 | -0.0007 | -0.0008 | 2.5594 | -0.010167 | 0.014588 | 0.00036544 | -1.5915e-05 | 9.9861e-07 | 0 | 72 | 653 | 696 | 3.54 | 2 | 4 |  | 598(6) | 144 |  |  |  |  | 36/31 |  | 345/310 |  | 0.01 | 0.07 | 0.20 | 0.35 | 0.53 | 0.72 | 0.86 | 0.940 | 0.983 | 0.999 | 0.999 | 0.999 | 0.999 | 0.999 | 0.999 | 0.999 | 0.999 | 0.999 | 0.999 | 0.999 | 0.999 | 0.999 | 0.999 | 0.999 | 0.999 | 0.999 | 0.999 | 0.999 | 0.989 | 0.944 | 0.848 | 1 | Y | TEST POT DATA
E-SK5 | 589612 | 591609 | 1.5828 | 1.5845 | 1.5862 | 1.5867 | 1.5871 | 1.589 | 1.5891 | 1.5914 | 1.5958 | 1.5964 | 1.601 | 1.6054 | 61.164 | 60.922 | 49.515 | 0.009632 | 0.009708 | 0.002944 | 0.002297 | 0.011898 | 0.00521 | 0.002474 | 0.007234 | 0.3056 | 0.2385 | 0.5409 | 0.2548 | 0.2366 | 0.4804 | -0.0017 | -0.0008 | 2.4862 | -0.0096209 | 0.014687 | -0.00011788 | 4.4388e-05 | -2.0523e-06 | 0 | 69 | 613 | 655 | 3.2 | 2 | 4 |  | 611(6) | 126 |  | 86.7 | 34.6 | 0.252 | 35/30 |  | 334/294 |  | 0.02 | 0.14 | 0.36 | 0.58 | 0.75 | 0.86 | 0.918 | 0.957 | 0.972 | 0.985 | 0.988 | 0.992 | 0.993 | 0.994 | 0.995 | 0.996 | 0.997 | 0.999 | 0.999 | 0.998 | 0.999 | [10 empty] | 1 | Y | TEST POT DATA
E-SK10 | 623570 | 625568 | 1.6157 | 1.6176 | 1.6195 | 1.62 | 1.6205 | 1.6227 | 1.6228 | 1.6254 | 1.6304 | 1.631 | 1.6364 | 1.6413 | 57.033 | 56.762 | 45.889 | 0.01092 | 0.011018 | 0.003311 | 0.002603 | 0.013572 | 0.005963 | 0.002785 | 0.008233 | 0.3032 | 0.2384 | 0.5461 | 0.2528 | 0.2362 | 0.4846 | -0.0029 | -0.0026 | 2.5891 | -0.010012 | 0.015617 | 0.00032876 | -9.8486e-06 | 7.8288e-07 | 0 | 78 | 638 | 680 | 3.57 | 2 | 4 |  | 547(5) | 167 |  |  |  |  | 35/31 |  | 344/309 | [32 empty] | 1 | AY | TEST POT DATA
E-SK11 | 564607 | 566604 | 1.5577 | 1.5594 | 1.561 | 1.5615 | 1.5619 | 1.5638 | 1.5638 | 1.5661 | 1.5703 | 1.5708 | 1.5753 | 1.5795 | 60.68 | 60.431 | 49.119 | 0.009292 | 0.009367 | 0.002836 | 0.002216 | 0.011479 | 0.005023 | 0.002384 | 0.006983 | 0.3052 | 0.2385 | 0.5406 | 0.2545 | 0.2366 | 0.48 | -0.0026 | -0.0019 | 2.4103 | -0.010129 | 0.012675 | 0.00025735 | -6.2428e-06 | 3.3593e-07 | 0 | 76 | 564 | 622 | 2.98 | 2 | 3 |  | 492(5) | 106 |  |  |  |  | 35/30 |  | 336/300 | 0.02 | 0.13 | 0.34 | 0.58 | 0.76 | 0.87 | 0.934 | 0.968 | 0.985 | 0.991 | 0.993 | 0.998 | 0.998 | 0.998 | 0.996 | 0.997 | 0.999 | 0.999 | 0.999 | 0.999 | 0.998 | 0.999 | [10 empty] | 1 | Y | TEST POT DATA
E-SK14 | 603607 | 605604 | 1.5966 | 1.5983 | 1.6001 | 1.6006 | 1.601 | 1.603 | 1.6031 | 1.6055 | 1.61 | 1.6106 | 1.6154 | 1.6199 | 60.669 | 60.409 | 49.045 | 0.009941 | 0.010023 | 0.003031 | 0.002371 | 0.012297 | 0.005387 | 0.002548 | 0.007475 | 0.3049 | 0.2385 | 0.5419 | 0.2542 | 0.2366 | 0.4811 | -0.001 | -0.0007 | 2.531 | -0.010774 | 0.01401 | 0.00024789 | -1.0882e-06 | 1.0342e-07 | 0 | 70 | 658 | 694 | 3.43 | 2 | 4 |  | 574(6) | 126 |  |  |  |  | 35/31 |  | 338/306 |  | 0.03 | 0.16 | 0.38 | 0.59 | 0.75 | 0.85 | 0.917 | 0.953 | 0.973 | 0.984 | 0.988 | 0.993 | 0.995 | 0.995 | 0.996 | 0.998 | 0.999 | 0.999 | 0.999 | 0.999 | 0.999 | [10 empty] | 1 | Y | TEST POT DATA
E-SK15 | 623582 | 626580 | 1.616 | 1.6179 | 1.6197 | 1.6203 | 1.6207 | 1.6229 | 1.623 | 1.6255 | 1.6304 | 1.6311 | 1.6363 | 1.6411 | 58.229 | 57.958 | 46.912 | 0.010699 | 0.010793 | 0.003249 | 0.002551 | 0.01328 | 0.00583 | 0.002732 | 0.008061 | 0.3037 | 0.2384 | 0.5449 | 0.2531 | 0.2364 | 0.4836 | -0.0019 | -0.0018 | 2.5951 | -0.013302 | 0.012951 | 0.00094698 | -9.2816e-05 | 5.0747e-06 | 0 | 80 | 645 | 681 | 3.66 | 2 | 4 |  | 471(5) | 156 |  |  |  |  | 36/32 |  | 344/305 |  |  | 0.02 | 0.13 | 0.37 | 0.60 | 0.77 | 0.88 | 0.939 | 0.976 | 0.993 | 0.999 | 0.999 | 0.999 | 0.999 | 0.999 | 0.999 | 0.999 | 0.999 | 0.999 | 0.999 | 0.999 | 0.999 | 0.999 | 0.999 | 0.999 | 0.997 | 0.999 | 0.997 | 0.984 | 0.942 | 0.85 | 1 | Y | TEST POT DATA
E-SK16 | 620603 | 623600 | 1.6137 | 1.6155 | 1.6173 | 1.6178 | 1.6182 | 1.6203 | 1.6204 | 1.6229 | 1.6276 | 1.6281 | 1.6332 | 1.6378 | 60.287 | 60.029 | 48.702 | 0.010291 | 0.010376 | 0.003134 | 0.002454 | 0.012739 | 0.005582 | 0.002634 | 0.007742 | 0.3045 | 0.2385 | 0.5424 | 0.2539 | 0.2365 | 0.4816 | -0.0009 | -0.0008 | 2.5857 | -0.011456 | 0.014091 | 0.00043997 | -2.6768e-05 | 1.5133e-06 | 0 | 76 | 651 | 688 | 3.6 | [9 empty] | 35/31 |  | 346/312 |  | 0.02 | 0.10 | 0.26 | 0.47 | 0.66 | 0.79 | 0.88 | 0.940 | 0.971 | 0.991 | 0.999 | 0.999 | 0.999 | 0.999 | 0.999 | 0.999 | 0.999 | 0.999 | 0.999 | 0.999 | 0.999 | 0.999 | 0.999 | 0.999 | 0.999 | 0.999 | 0.999 | 0.999 | 0.981 | 0.920 | 0.80 | 1 | Y | TEST POT DATA
E-SK18 | 639555 | 641552 | 1.6311 | 1.6331 | 1.6351 | 1.6356 | 1.6361 | 1.6384 | 1.6385 | 1.6413 | 1.6466 | 1.6472 | 1.6529 | 1.6582 | 55.482 | 55.202 | 44.494 | 0.011509 | 0.011617 | 0.003479 | 0.002741 | 0.014351 | 0.006321 | 0.002926 | 0.008691 | 0.3023 | 0.2382 | 0.5492 | 0.2519 | 0.2359 | 0.4872 | -0.0021 | -0.0021 | 2.6525 | -0.020708 | 0.0082357 | 0.0025989 | -0.00030272 | 1.592e-05 | 0 | 81 | 647 | 684 | 3.67 | 3 | 5 |  | 488(5) | 165 |  |  |  |  | 38/34 |  | 364/332 | [32 empty] | 1 | Y | TEST POT DATA
E-SSK2 | 622531 | 625528 | 1.6148 | 1.6168 | 1.6188 | 1.6193 | 1.6199 | 1.6222 | 1.6223 | 1.6251 | 1.6305 | 1.6312 | 1.637 | 1.6424 | 53.057 | 52.764 | 42.356 | 0.011729 | 0.011847 | 0.003528 | 0.002793 | 0.014692 | 0.006491 | 0.002969 | 0.008878 | 0.3008 | 0.2381 | 0.5534 | 0.2506 | 0.2358 | 0.4908 | -0.0016 | -0.0019 | 2.5912 | -0.014272 | 0.012397 | 0.0015377 | -0.00015927 | 8.5521e-06 | 0 | 89 | 593 | 646 | 3.45 | 2 | 4 |  | 437(4) | 195 |  |  |  |  | 37/33 |  | 353/332 | [5 empty] | 0.05 | 0.34 | 0.65 | 0.82 | 0.910 | 0.949 | 0.970 | 0.980 | 0.988 | 0.990 | 0.992 | 0.993 | 0.995 | 0.995 | 0.994 | 0.995 | 0.995 | 0.999 | 0.999 | 0.999 | 0.999 | 0.999 | 0.997 | 0.986 | 0.976 | 0.933 | 0.83 | 1 | Y | TEST POT DATA
E-SSK5 | 658509 | 662506 | 1.6502 | 1.6524 | 1.6545 | 1.6552 | 1.6558 | 1.6583 | 1.6584 | 1.6615 | 1.6675 | 1.6682 | 1.6747 | 1.6807 | 50.892 | 50.606 | 40.522 | 0.012938 | 0.013072 | 0.003886 | 0.00308 | 0.016249 | 0.007197 | 0.003271 | 0.009801 | 0.3004 | 0.2381 | 0.5563 | 0.2502 | 0.2356 | 0.4933 | -0.0029 | -0.0027 | 2.696 | -0.010073 | 0.018866 | 0.00036804 | 4.0608e-06 | 4.5746e-07 | 0 | 82 | 642 | 679 | 3.82 | 1 | 3 |  | 521(5) | 184 |  |  |  |  | 38/34 |  | 366/331 | [6 empty] | 0.08 | 0.37 | 0.66 | 0.83 | 0.911 | 0.951 | 0.972 | 0.988 | 0.992 | 0.995 | 0.998 | 0.999 | 0.999 | 0.999 | 0.999 | 0.999 | 0.999 | 0.999 | 0.999 | 0.999 | 0.999 | 0.999 | 0.990 | 0.981 | 0.941 | 0.850 | 1 | Y | TEST POT DATA
E-SSK8 | 618498 | 621495 | 1.6098 | 1.6119 | 1.614 | 1.6146 | 1.6151 | 1.6176 | 1.6177 | 1.6207 | 1.6264 | 1.6271 | 1.6334 | 1.6393 | 49.776 | 49.487 | 39.494 | 0.01241 | 0.012542 | 0.003719 | 0.002952 | 0.015641 | 0.00695 | 0.00313 | 0.009412 | 0.2997 | 0.2379 | 0.56 | 0.2496 | 0.2354 | 0.4967 | -0.0008 | -0.0008 | 2.5705 | -0.011969 | 0.014971 | 0.0011285 | -0.00011041 | 7.3982e-06 | 0 | 94 | 591 | 642 | 3.22 | 3 | 4 |  | 483(5) | 184 |  |  |  |  | 39/34 |  | 375/341 | [6 empty] | 0.03 | 0.25 | 0.57 | 0.77 | 0.88 | 0.932 | 0.961 | 0.982 | 0.987 | 0.990 | 0.994 | 0.996 | 0.998 | 0.996 | 0.993 | 0.996 | 0.999 | 0.999 | 0.999 | 0.999 | 0.999 | 0.996 | 0.984 | 0.971 | 0.930 | 0.87 | 1 | Y | TEST POT DATA
E-LLF1 | 548458 | 551455 | 1.5406 | 1.5426 | 1.5446 | 1.5451 | 1.5457 | 1.548 | 1.5481 | 1.551 | 1.5565 | 1.5573 | 1.5634 | 1.5692 | 45.789 | 45.495 | 36.045 | 0.011971 | 0.012111 | 0.003569 | 0.002843 | 0.015207 | 0.006805 | 0.003006 | 0.009105 | 0.2981 | 0.2375 | 0.5685 | 0.2482 | 0.2347 | 0.5038 | 0.0007 | 0.001 | 2.3511 | -0.009048 | 0.015555 | 0.00044951 | -1.0207e-05 | 2.3449e-06 | 0 | 78 | 543 | 607 | 2.52 | 2 | 1 |  | 467(5) | 126 |  |  |  |  | 37/34 |  | 365/342 | [7 empty] | 0.16 | 0.58 | 0.83 | 0.926 | 0.966 | 0.981 | 0.989 | 0.991 | 0.992 | 0.994 | 0.995 | 0.996 | 0.997 | 0.994 | 0.993 | 0.993 | 0.999 | 0.999 | 0.999 | 0.994 | 0.994 | 0.988 | 0.982 | 0.919 | 0.902 | 1 | Y | TEST POT DATA
E-LLF2 | 541472 | 543469 | 1.5335 | 1.5354 | 1.5373 | 1.5378 | 1.5383 | 1.5406 | 1.5407 | 1.5434 | 1.5487 | 1.5494 | 1.5552 | 1.5607 | 47.224 | 46.941 | 37.317 | 0.01145 | 0.011577 | 0.00343 | 0.00272 | 0.01449 | 0.00647 | 0.002888 | 0.008689 | 0.2996 | 0.2376 | 0.5651 | 0.2495 | 0.2349 | 0.5011 | -0.0011 | 0 | 2.3111 | 0.0035921 | 0.026353 | -0.0028618 | 0.00044296 | -2.2279e-05 | 0 | 81 | 536 | 597 | 2.52 | 2 | 1 |  | 473(5) | 126 |  |  |  |  | 37/34 |  | 368/340 | [32 empty] | 1 | Y | TEST POT DATA
E-LLF6 | 532489 | 534486 | 1.5248 | 1.5266 | 1.5285 | 1.529 | 1.5295 | 1.5316 | 1.5317 | 1.5343 | 1.5393 | 1.54 | 1.5455 | 1.5507 | 48.867 | 48.573 | 38.665 | 0.010881 | 0.011 | 0.00326 | 0.002586 | 0.013752 | 0.006131 | 0.002744 | 0.008256 | 0.2996 | 0.2377 | 0.5635 | 0.2495 | 0.2351 | 0.4996 | 0.0007 | 0.0011 | 2.3047 | -0.0086413 | 0.014594 | 0.0002066 | 1.8893e-05 | 1.8263e-07 | 0 | 81 | 529 | 590 | 2.51 |  |  |  | 539(5) | 117 |  |  |  |  | 37/34 |  | 363/339 | [6 empty] | 0.09 | 0.50 | 0.80 | 0.921 | 0.963 | 0.982 | 0.989 | 0.993 | 0.993 | 0.994 | 0.995 | 0.997 | 0.999 | 0.999 | 0.999 | 0.999 | 0.999 | 0.999 | 0.999 | 0.999 | 0.999 | 0.999 | 0.991 | 0.984 | 0.932 | 0.921 | 1 | Y | TEST POT DATA
E-LF5 | 581407 | 585405 | 1.5725 | 1.5749 | 1.5772 | 1.5779 | 1.5785 | 1.5813 | 1.5814 | 1.5848 | 1.5915 | 1.5923 | 1.5997 | 1.6069 | 40.737 | 40.464 | 31.79 | 0.014273 | 0.014453 | 0.004224 | 0.003384 | 0.01829 | 0.008241 | 0.003558 | 0.010895 | 0.2959 | 0.2371 | 0.5774 | 0.2462 | 0.2341 | 0.5117 | 0.001 | 0.0014 | 2.4458 | -0.010067 | 0.018437 | 0.00064417 | -1.7418e-05 | 3.7764e-06 | 0 | 86 | 541 | 598 | 2.58 | 2 | 1 |  | 503(5) | 125 |  |  |  |  | 38/35 |  | 377/352 | [7 empty] | 0.01 | 0.27 | 0.66 | 0.87 | 0.949 | 0.982 | 0.999 | 0.999 | 0.999 | 0.999 | 0.999 | 0.999 | 0.999 | 0.999 | 0.999 | 0.999 | 0.999 | 0.999 | 0.999 | 0.999 | 0.999 | 0.992 | 0.983 | 0.920 | 0.900 | 1 | Y | TEST POT DATA
E-LF6 | 567427 | 570424 | 1.5591 | 1.5612 | 1.5634 | 1.564 | 1.5646 | 1.5672 | 1.5673 | 1.5705 | 1.5767 | 1.5775 | 1.5842 | 1.5908 | 42.701 | 42.408 | 33.5 | 0.013286 | 0.013452 | 0.003933 | 0.003159 | 0.016935 | 0.007582 | 0.003316 | 0.010136 | 0.296 | 0.2378 | 0.5707 | 0.2465 | 0.2348 | 0.5054 | -0.0016 | -0.002 | 2.4026 | -0.0053103 | 0.017062 | 0.00099259 | -0.00011072 | 9.213e-06 | 0 | 80 | 557 | 609 | 2.54 | 2 | 1 |  | 480(5) | 115 |  |  |  |  | 38/35 |  | 372/349 | [32 empty] | 1 | Y | TEST POT DATA
E-LF7 | 575415 | 578412 | 1.5663 | 1.5686 | 1.5709 | 1.5716 | 1.5721 | 1.5749 | 1.575 | 1.5783 | 1.5848 | 1.5856 | 1.5928 | 1.5997 | 41.481 | 41.198 | 32.406 | 0.013862 | 0.014037 | 0.004105 | 0.003287 | 0.017744 | 0.007987 | 0.003459 | 0.010578 | 0.2961 | 0.2371 | 0.5762 | 0.2464 | 0.2342 | 0.5105 | 0.0012 | 0.0014 | 2.4279 | -0.010184 | 0.017377 | 0.00078234 | -4.2304e-05 | 5.0235e-06 | 0 | 78 | 543 | 592 | 2.54 | 2 | 1 |  | 456(5) | 115 |  |  |  |  | 38/35 |  | 371/350 | [32 empty] | 1 | Y | TEST POT DATA
F2 | 620363 | 624361 | 1.6096 | 1.6123 | 1.615 | 1.6158 | 1.6165 | 1.6199 | 1.62 | 1.6241 | 1.6321 | 1.6331 | 1.6421 | 1.6507 | 36.332 | 36.07 | 28.168 | 0.017066 | 0.017302 | 0.005011 | 0.004046 | 0.022012 | 0.009957 | 0.004226 | 0.013076 | 0.2936 | 0.2371 | 0.5834 | 0.2442 | 0.2338 | 0.5165 | 0 | 0 | 2.545 | -0.0013374 | 0.028012 | -0.0005417 | 0.00015018 | -3.6171e-06 | 0 | 96 | 436 | 477 | 3.61 | 2 | 2 | 1 | 413(4) | 174 |  |  |  |  | 36/32 |  | 345/322 |  |  |  |  | 0.01 | 0.30 | 0.71 | 0.900 | 0.945 | 0.970 | 0.980 | 0.988 | 0.991 | 0.995 | 0.996 | 0.999 | 0.999 | 0.999 | 0.999 | 0.999 | 0.999 | 0.999 | [10 empty] | 1 | Y
F5 | 603381 | 607378 | 1.5935 | 1.5961 | 1.5987 | 1.5995 | 1.6002 | 1.6033 | 1.6034 | 1.6072 | 1.6146 | 1.6155 | 1.6238 | 1.6317 | 38.109 | 37.849 | 29.659 | 0.015834 | 0.016042 | 0.004667 | 0.003751 | 0.020345 | 0.009178 | 0.003932 | 0.01211 | 0.2947 | 0.2369 | 0.5796 | 0.2451 | 0.2338 | 0.5133 | -0.0011 | -0.0008 | 2.5277 | -0.023819 | 0.010205 | 0.0034806 | -0.00036036 | 2.0573e-05 | 0 | 96 | 435 | 474 | 3.45 | 2 | 1 | 1 | 386(4) | 167 |  |  |  |  | 35/32 |  | 341/318 |  |  |  |  | 0.11 | 0.55 | 0.83 | 0.936 | 0.966 | 0.981 | 0.985 | 0.990 | 0.995 | 0.996 | 0.997 | 0.998 | 0.999 | 0.999 | 0.999 | 0.999 | 0.999 | 0.999 | [10 empty] | 1 | Y
E-F1 | 626356 | 630354 | 1.6151 | 1.6179 | 1.6207 | 1.6215 | 1.6223 | 1.6257 | 1.6259 | 1.63 | 1.6383 | 1.6393 | 1.6486 | 1.6575 | 35.649 | 35.394 | 27.602 | 0.017557 | 0.017801 | 0.005154 | 0.004158 | 0.022675 | 0.010272 | 0.004346 | 0.013455 | 0.2936 | 0.2368 | 0.5851 | 0.2441 | 0.2336 | 0.5179 | 0.0003 | 0.0006 | 2.5625 | -0.0031462 | 0.02916 | -0.00087073 | 0.00022653 | -8.6124e-06 | 0 | 83 | 598 | 634 | 2.72 | 1 | 1 |  | 476(5) | 105 |  |  |  |  | 39/36 |  | 383/359 | [32 empty] | 1 | Y | TEST POT DATA
E-F2 | 620363 | 624360 | 1.6095 | 1.6122 | 1.615 | 1.6158 | 1.6165 | 1.6199 | 1.62 | 1.6241 | 1.6321 | 1.6332 | 1.6422 | 1.651 | 36.26 | 35.991 | 28.008 | 0.0171 | 0.01734 | 0.005016 | 0.004048 | 0.022138 | 0.010054 | 0.004229 | 0.013111 | 0.2933 | 0.2367 | 0.588 | 0.2439 | 0.2334 | 0.5206 | 0.0047 | 0.0045 | 2.5574 | -0.010795 | 0.021681 | 0.0010517 | -5.3631e-05 | 7.7466e-06 | 0 | 79 | 600 | 640 | 2.69 | 2 | 1 |  | 531(5) | 110 |  | 83.3 | 34 | 0.225 | 40/36 |  | 384/359 | [8 empty] | 0.05 | 0.37 | 0.70 | 0.86 | 0.932 | 0.979 | 0.988 | 0.991 | 0.995 | 0.999 | 0.999 | 0.999 | 0.998 | 0.999 | 0.999 | 0.999 | 0.999 | 0.999 | 0.999 | 0.999 | 0.990 | 0.979 | 0.917 | 0.907 | 1 | Y | TEST POT DATA
E-F3 | 613370 | 617367 | 1.6027 | 1.6054 | 1.608 | 1.6088 | 1.6095 | 1.6128 | 1.6129 | 1.6169 | 1.6246 | 1.6256 | 1.6343 | 1.6426 | 36.997 | 36.737 | 28.732 | 0.016567 | 0.016791 | 0.004875 | 0.003926 | 0.021333 | 0.009641 | 0.00411 | 0.012681 | 0.2943 | 0.237 | 0.5819 | 0.2448 | 0.2338 | 0.5153 | -0.0007 | -0.0004 | 2.5223 | -0.0010482 | 0.029396 | -0.0013916 | 0.00028968 | -1.2651e-05 | 0 | 83 | 598 | 637 | 2.67 | 1 | 1 |  | 482(5) | 107 |  |  |  |  | 39/36 |  | 380/353 | [32 empty] | 1 | Y | TEST POT DATA
E-F5 | 603380 | 607377 | 1.5936 | 1.5961 | 1.5987 | 1.5995 | 1.6002 | 1.6033 | 1.6034 | 1.6072 | 1.6146 | 1.6156 | 1.6239 | 1.632 | 38.013 | 37.741 | 29.496 | 0.015874 | 0.016088 | 0.004674 | 0.00376 | 0.020458 | 0.009258 | 0.00394 | 0.012148 | 0.2944 | 0.2369 | 0.5832 | 0.2449 | 0.2337 | 0.5165 | 0.0026 | 0.0026 | 2.5086 | -0.010187 | 0.020452 | 0.00084107 | -3.6357e-05 | 5.9971e-06 | 0 | 90 | 594 | 622 | 2.65 | 2 | 1 |  | 635(6) | 113 |  |  |  |  | 39/36 |  | 378/357 | [8 empty] | 0.13 | 0.53 | 0.80 | 0.914 | 0.965 | 0.994 | 0.999 | 0.999 | 0.999 | 0.999 | 0.999 | 0.999 | 0.998 | 0.999 | 0.999 | 0.999 | 0.999 | 0.999 | 0.999 | 0.999 | 0.985 | 0.972 | 0.911 | 0.900 | 1 | Y | TEST POT DATA
E-F8 | 596392 | 599390 | 1.5861 | 1.5885 | 1.591 | 1.5917 | 1.5924 | 1.5954 | 1.5955 | 1.5991 | 1.6062 | 1.6071 | 1.615 | 1.6225 | 39.217 | 38.954 | 30.592 | 0.015185 | 0.01538 | 0.004492 | 0.003601 | 0.019466 | 0.008773 | 0.003785 | 0.011595 | 0.2958 | 0.2371 | 0.5777 | 0.2461 | 0.2341 | 0.5118 | -0.0017 | -0.0009 | 2.4729 | -0.0015119 | 0.0276 | -0.0015255 | 0.00029071 | -1.2848e-05 | 0 | 94 | 583 | 621 | 2.63 | 2 | 1 |  | 483(5) | 112 |  |  |  |  | 38/35 |  | 378/351 | [7 empty] | 0.01 | 0.27 | 0.64 | 0.83 | 0.918 | 0.954 | 0.979 | 0.986 | 0.989 | 0.993 | 0.995 | 0.998 | 0.999 | 0.997 | 0.999 | 0.999 | 0.999 | 0.999 | 0.999 | 0.999 | 0.999 | 0.982 | 0.968 | 0.913 | 0.900 | 1 | Y | TEST POT DATA
SF5 | 673322 | 678319 | 1.6599 | 1.6632 | 1.6666 | 1.6676 | 1.6685 | 1.6725 | 1.6727 | 1.6777 | 1.6875 | 1.6888 | 1.6999 | 1.7108 | 32.154 | 31.916 | 24.723 | 0.020921 | 0.021232 | 0.006092 | 0.004948 | 0.027209 | 0.01238 | 0.005138 | 0.016094 | 0.2912 | 0.2365 | 0.5917 | 0.242 | 0.233 | 0.5235 | 0.0019 | 0.0013 | 2.736 | -0.027241 | 0.013947 | 0.0048837 | -0.00049974 | 2.9961e-05 | 0 | 88 | 441 | 480 | 4.09 | 2 | 2 | 3 | 373(4) | 179 |  |  |  |  | 38/34 |  | 364/334 | [6 empty] | 0.15 | 0.55 | 0.81 | 0.909 | 0.958 | 0.983 | 0.998 | 0.999 | 0.999 | 0.999 | 0.999 | 0.999 | 0.999 | 0.999 | 0.999 | 0.999 | 0.998 | 0.999 | 0.999 | 0.999 | 0.999 | 0.999 | 0.999 | 0.990 | 0.964 | 0.951 | 1 | Y
SF8 | 689311 | 694309 | 1.6754 | 1.6789 | 1.6825 | 1.6835 | 1.6845 | 1.6887 | 1.6889 | 1.6942 | 1.7046 | 1.706 | 1.7178 | 1.7293 | 31.145 | 30.915 | 23.905 | 0.02212 | 0.022454 | 0.00643 | 0.005229 | 0.02882 | 0.01313 | 0.005424 | 0.01703 | 0.2907 | 0.2364 | 0.5936 | 0.2416 | 0.2329 | 0.5251 | 0.0021 | 0.0015 | 2.7989 | -0.037181 | 0.0076302 | 0.0072317 | -0.00080738 | 4.6967e-05 | 0 | 93 | 429 | 470 | 4.22 | 2 | 2 | 3 | 387(4) | 185 |  |  |  |  | 38/34 |  | 361/335 | [6 empty] | 0.11 | 0.51 | 0.79 | 0.908 | 0.955 | 0.980 | 0.993 | 0.999 | 0.999 | 0.999 | 0.999 | 0.999 | 0.999 | 0.999 | 0.999 | 0.999 | 0.998 | 0.999 | 0.999 | 0.999 | 0.999 | 0.999 | 0.995 | 0.992 | 0.970 | 0.962 | 1 | Y
SF13 | 741276 | 747274 | 1.7249 | 1.7289 | 1.7331 | 1.7343 | 1.7354 | 1.7405 | 1.7408 | 1.7471 | 1.7599 | 1.7615 | 1.7761 | 1.7908 | 27.645 | 27.42 | 20.946 | 0.026796 | 0.027247 | 0.007703 | 0.006329 | 0.035365 | 0.016272 | 0.006508 | 0.020739 | 0.2875 | 0.2362 | 0.6073 | 0.2389 | 0.2323 | 0.5368 | 0.0115 | 0.0093 | 2.9226 | -0.0115 | 0.028758 | 0.0044729 | -0.0004973 | 4.0894e-05 | 0 | 81 | 471 | 509 | 4.37 | 2 | 1 | 1 | 395(4) | 184 |  |  |  |  | 42/38 |  | 402/374 | [10 empty] | 0.09 | 0.41 | 0.71 | 0.942 | 0.992 | 0.999 | 0.999 | 0.999 | 0.999 | 0.999 | 0.999 | 0.999 | 0.999 | 0.999 | 0.999 | 0.999 | 0.999 | 0.999 | 0.995 | 0.987 | 0.958 | 0.946 | 1 | Y
SF03 | 847239 | 855237 | 1.8258 | 1.8311 | 1.8365 | 1.8381 | 1.8396 | 1.8463 | 1.8467 | 1.855 | 1.872 | 1.8742 | 1.8938 | 1.9135 | 23.884 | 23.698 | 17.952 | 0.035449 | 0.036079 | 0.010128 | 0.008353 | 0.047162 | 0.021841 | 0.008558 | 0.027521 | 0.2857 | 0.2356 | 0.6161 | 0.2372 | 0.2315 | 0.5444 | 0.0141 | 0.0118 | 3.2613 | -0.018328 | 0.041552 | 0.0049491 | -0.00038845 | 3.837e-05 | 0 | 92 | 419 | 451 | 5.52 | 5 | 4 | 5b | 325(3) | 299 |  |  |  |  | 44/37 | 40/37 | 393/363 | [8 empty] | 0.01 | 0.22 | 0.56 | 0.76 | 0.86 | 0.945 | 0.973 | 0.985 | 0.991 | 0.996 | 0.999 | 0.999 | 0.999 | 0.999 | 0.999 | 0.999 | 0.999 | 0.999 | 0.999 | 0.999 | 0.983 | 0.980 | 0.961 | 0.940 | 1 | Y
E-SF1 | 717295 | 723293 | 1.7028 | 1.7065 | 1.7103 | 1.7114 | 1.7125 | 1.7171 | 1.7174 | 1.7231 | 1.7346 | 1.7361 | 1.7493 | 1.7625 | 29.522 | 29.287 | 22.44 | 0.024299 | 0.02469 | 0.007029 | 0.005735 | 0.031968 | 0.014698 | 0.005933 | 0.018757 | 0.2893 | 0.236 | 0.6049 | 0.2403 | 0.2323 | 0.5351 | 0.0113 | 0.0101 | 2.8483 | -0.012255 | 0.031674 | 0.0017075 | -7.3301e-05 | 1.4101e-05 | 0 | 97 | 581 | 617 | 3.07 | 2 | 1 | 1 | 595(6) | 138 |  |  |  |  | 41/36 |  | 392/363 | [9 empty] | 0.14 | 0.50 | 0.74 | 0.87 | 0.963 | 0.989 | 0.998 | 0.999 | 0.999 | 0.999 | 0.999 | 0.996 | 0.999 | 0.999 | 0.999 | 0.999 | 0.999 | 0.999 | 0.999 | 0.986 | 0.974 | 0.917 | 0.87 | 1 | Y | TEST POT DATA
E-SF2 | 648338 | 652335 | 1.636 | 1.639 | 1.6421 | 1.643 | 1.6438 | 1.6475 | 1.6477 | 1.6522 | 1.6613 | 1.6624 | 1.6726 | 1.6827 | 33.801 | 33.542 | 25.95 | 0.019162 | 0.019445 | 0.005594 | 0.004529 | 0.024959 | 0.011391 | 0.004718 | 0.014727 | 0.2919 | 0.2364 | 0.5945 | 0.2426 | 0.2329 | 0.5262 | 0.0073 | 0.0069 | 2.6343 | -0.0092084 | 0.027427 | 0.00022544 | 9.9764e-05 | 1.7626e-08 | 0 | 84 | 581 | 624 | 2.77 | 2 | 1 | 1 | 602(6) | 126 |  |  |  |  | 40/36 |  | 385/360 | [8 empty] | 0.03 | 0.32 | 0.67 | 0.84 | 0.920 | 0.968 | 0.980 | 0.985 | 0.988 | 0.992 | 0.997 | 0.998 | 0.996 | 0.999 | 0.999 | 0.999 | 0.999 | 0.999 | 0.994 | 0.998 | 0.986 | 0.975 | 0.906 | 0.88 | 1 | Y | TEST POT DATA
E-SF4 | 755275 | 762273 | 1.7388 | 1.743 | 1.7473 | 1.7485 | 1.7497 | 1.755 | 1.7552 | 1.7617 | 1.7748 | 1.7764 | 1.7915 | 1.8066 | 27.51 | 27.288 | 20.804 | 0.027452 | 0.027912 | 0.007904 | 0.006473 | 0.036301 | 0.016753 | 0.006673 | 0.021239 | 0.2879 | 0.2358 | 0.6103 | 0.2391 | 0.2319 | 0.5396 | 0.0138 | 0.0121 | 2.9647 | -0.012865 | 0.03573 | 0.0021657 | -0.00010224 | 1.8244e-05 | 0 | 102 | 582 | 622 | 3.17 | 2 | 1 | 1 | 575(6) | 200 |  | 92.6 | 36.8 | 0.258 | 42/37 |  | 398/368 | [9 empty] | 0.09 | 0.40 | 0.67 | 0.83 | 0.951 | 0.986 | 0.997 | 0.999 | 0.999 | 0.999 | 0.999 | 0.999 | 0.999 | 0.999 | 0.999 | 0.999 | 0.999 | 0.999 | 0.999 | 0.999 | 0.988 | 0.955 | 0.915 | 1 | Y | TEST POT DATA
E-SF5 | 673321 | 678319 | 1.66 | 1.6633 | 1.6666 | 1.6676 | 1.6685 | 1.6725 | 1.6727 | 1.6777 | 1.6876 | 1.6888 | 1.7001 | 1.7113 | 32.107 | 31.856 | 24.543 | 0.020952 | 0.021272 | 0.006093 | 0.004949 | 0.027409 | 0.01255 | 0.00514 | 0.016132 | 0.2908 | 0.2362 | 0.599 | 0.2416 | 0.2327 | 0.5301 | 0.0094 | 0.0085 | 2.712 | -0.011123 | 0.027691 | 0.0011319 | -2.4225e-05 | 8.9152e-06 | 0 | 90 | 585 | 621 | 2.89 | 2 | 1 | 1 | 612(6) | 136 |  |  |  |  | 40/36 |  | 390/362 | [8 empty] | 0.01 | 0.20 | 0.55 | 0.78 | 0.89 | 0.960 | 0.979 | 0.985 | 0.992 | 0.996 | 0.999 | 0.999 | 0.999 | 0.999 | [10 empty] | 1 | Y | TEST POT DATA
E-SF6 | 805254 | 813252 | 1.7864 | 1.7912 | 1.7961 | 1.7975 | 1.7989 | 1.8049 | 1.8052 | 1.8126 | 1.8278 | 1.8297 | 1.8473 | 1.8649 | 25.431 | 25.225 | 19.122 | 0.031662 | 0.032216 | 0.009075 | 0.007457 | 0.042107 | 0.01952 | 0.007665 | 0.024551 | 0.2866 | 0.2355 | 0.6165 | 0.2379 | 0.2315 | 0.5449 | 0.0169 | 0.0148 | 3.1178 | -0.011941 | 0.04436 | 0.0018135 | 4.6967e-06 | 1.6175e-05 | 0 | 106 | 571 | 611 | 3.34 | 2 | 1 | 1 | 482(5) | 182 |  |  |  |  | 44/37 |  | 397/368 | [8 empty] | 0.01 | 0.19 | 0.49 | 0.69 | 0.82 | 0.923 | 0.962 | 0.983 | 0.993 | 0.997 | 0.999 | 0.999 | 0.999 | 0.999 | 0.999 | 0.999 | 0.999 | 0.999 | 0.999 | 0.999 | 0.995 | 0.980 | 0.941 | 0.88 | 1 | Y | TEST POT DATA
E-SF7 | 640346 | 644343 | 1.6285 | 1.6314 | 1.6344 | 1.6352 | 1.636 | 1.6396 | 1.6398 | 1.6442 | 1.6529 | 1.654 | 1.6638 | 1.6733 | 34.563 | 34.307 | 26.667 | 0.018511 | 0.018777 | 0.005414 | 0.004381 | 0.023992 | 0.010895 | 0.004566 | 0.014211 | 0.2925 | 0.2367 | 0.5886 | 0.2432 | 0.2333 | 0.5209 | 0.0025 | 0.0022 | 2.6022 | -0.0022827 | 0.031324 | -0.0011098 | 0.00028447 | -1.2054e-05 | 0 | 86 | 589 | 626 | 2.77 | 1 | 1 |  | 498(5) | 109 |  |  |  |  | 39/36 |  | 385/360 | [8 empty] | 0.03 | 0.33 | 0.67 | 0.84 | 0.916 | 0.964 | 0.975 | 0.981 | 0.986 | 0.990 | 0.995 | 0.995 | 0.992 | 0.993 | 0.996 | 0.999 | 0.999 | 0.999 | 0.988 | 0.997 | 0.988 | 0.975 | 0.906 | 0.88 | 1 | Y | TEST POT DATA
E-SF8 | 689311 | 694308 | 1.6755 | 1.679 | 1.6825 | 1.6835 | 1.6844 | 1.6887 | 1.6889 | 1.6942 | 1.7047 | 1.706 | 1.718 | 1.7298 | 31.071 | 30.829 | 23.724 | 0.022173 | 0.022517 | 0.006439 | 0.005238 | 0.029039 | 0.013305 | 0.005433 | 0.017084 | 0.2904 | 0.2362 | 0.6001 | 0.2413 | 0.2326 | 0.5309 | 0.0087 | 0.0079 | 2.7616 | -0.011635 | 0.028636 | 0.0015529 | -7.9451e-05 | 1.2861e-05 | 0 | 91 | 579 | 622 | 2.93 | 2 | 1 | 1 | 566(6) | 164 |  | 88.2 | 35.5 | 0.244 | 41/37 |  | 391/362 | [8 empty] | 0.01 | 0.20 | 0.58 | 0.81 | 0.915 | 0.985 | 0.999 | 0.999 | 0.999 | 0.999 | 0.999 | 0.999 | 0.999 | 0.999 | 0.999 | 0.999 | 0.999 | 0.999 | 0.999 | 0.999 | 0.991 | 0.979 | 0.911 | 0.86 | 1 | Y | TEST POT DATA
E-SF10 | 728285 | 734282 | 1.7129 | 1.7168 | 1.7209 | 1.722 | 1.7231 | 1.728 | 1.7283 | 1.7343 | 1.7465 | 1.748 | 1.762 | 1.7759 | 28.459 | 28.232 | 21.578 | 0.025589 | 0.026009 | 0.007387 | 0.006036 | 0.03375 | 0.015548 | 0.006236 | 0.019773 | 0.2887 | 0.2359 | 0.6076 | 0.2398 | 0.2321 | 0.5374 | 0.0124 | 0.011 | 2.8797 | -0.012304 | 0.033443 | 0.0018347 | -8.1251e-05 | 1.5944e-05 | 0 | 96 | 592 | 632 | 3.07 | 1 | 1 |  | 555(6) | 160 |  |  |  |  | 42/37 |  | 399/369 | [9 empty] | 0.11 | 0.44 | 0.70 | 0.84 | 0.942 | 0.976 | 0.989 | 0.999 | 0.999 | 0.999 | 0.999 | 0.999 | 0.999 | 0.999 | 0.999 | 0.999 | 0.999 | 0.999 | 0.999 | 0.990 | 0.983 | 0.945 | 0.909 | 1 | Y | TEST POT DATA
E-SF11 | 785257 | 792255 | 1.7666 | 1.7712 | 1.776 | 1.7773 | 1.7786 | 1.7845 | 1.7847 | 1.7919 | 1.8065 | 1.8084 | 1.8253 | 1.8424 | 25.679 | 25.471 | 19.319 | 0.030559 | 0.031091 | 0.00876 | 0.007199 | 0.040619 | 0.01882 | 0.007399 | 0.023692 | 0.2867 | 0.2356 | 0.6159 | 0.238 | 0.2315 | 0.5444 | 0.0167 | 0.0146 | 3.0565 | -0.014316 | 0.038159 | 0.0031568 | -0.00022352 | 2.9002e-05 | 0 | 100 | 584 | 625 | 3.22 | 2 | 1 |  | 527(5) | 172 |  |  |  |  | 44/37 |  | 400/369 | [8 empty] | 0.01 | 0.07 | 0.39 | 0.65 | 0.80 | 0.916 | 0.954 | 0.970 | 0.981 | 0.990 | 0.999 | 0.999 | 0.999 | 0.999 | [10 empty] | 1 | Y | TEST POT DATA
E-SF13 | 741278 | 747276 | 1.7248 | 1.7289 | 1.7331 | 1.7343 | 1.7354 | 1.7405 | 1.7408 | 1.7471 | 1.7597 | 1.7614 | 1.776 | 1.7906 | 27.785 | 27.562 | 21.031 | 0.026661 | 0.027105 | 0.007682 | 0.006288 | 0.035222 | 0.016243 | 0.006486 | 0.020619 | 0.2881 | 0.2359 | 0.6092 | 0.2393 | 0.232 | 0.5388 | 0.0131 | 0.0115 | 2.9201 | -0.013444 | 0.033356 | 0.0024609 | -0.00016049 | 2.1151e-05 | 0 | 91 | 605 | 648 | 3.13 | 1 | 1 |  | 555(6) | 160 |  |  |  |  | 43/37 |  | 400/369 | [9 empty] | 0.05 | 0.35 | 0.63 | 0.80 | 0.926 | 0.965 | 0.980 | 0.990 | 0.996 | 0.999 | 0.999 | 0.998 | 0.999 | 0.999 | 0.999 | 0.999 | 0.999 | 0.999 | 0.999 | 0.989 | 0.984 | 0.954 | 0.934 | 1 | Y | TEST POT DATA
E-SF14 | 762266 | 769263 | 1.7448 | 1.7491 | 1.7536 | 1.7549 | 1.7561 | 1.7616 | 1.7618 | 1.7686 | 1.7823 | 1.784 | 1.7998 | 1.8156 | 26.556 | 26.343 | 20.047 | 0.028687 | 0.029176 | 0.008242 | 0.006764 | 0.038001 | 0.017556 | 0.006961 | 0.022215 | 0.2873 | 0.2358 | 0.612 | 0.2386 | 0.2318 | 0.5411 | 0.0141 | 0.0122 | 2.9838 | -0.0129 | 0.03564 | 0.0029691 | -0.0002227 | 2.6742e-05 | 0 | 94 | 595 | 630 | 3.16 | 1 | 1 |  | 548(5) | 167 |  |  |  |  | 43/37 |  | 397/365 | [9 empty] | 0.08 | 0.41 | 0.66 | 0.80 | 0.907 | 0.943 | 0.959 | 0.971 | 0.982 | 0.999 | 0.996 | 0.991 | 0.999 | 0.999 | 0.999 | 0.999 | 0.999 | 0.997 | 0.993 | 0.978 | 0.970 | 0.926 | 0.89 | 1 | Y | TEST POT DATA
E-SF15 | 699301 | 704299 | 1.685 | 1.6885 | 1.6922 | 1.6933 | 1.6943 | 1.6987 | 1.6989 | 1.7044 | 1.7154 | 1.7168 | 1.7294 | 1.7419 | 30.128 | 29.891 | 22.944 | 0.023199 | 0.023566 | 0.006724 | 0.005476 | 0.030463 | 0.013988 | 0.005674 | 0.017892 | 0.2898 | 0.236 | 0.603 | 0.2408 | 0.2324 | 0.5334 | 0.0101 | 0.0092 | 2.7903 | -0.011846 | 0.030575 | 0.0014103 | -4.159e-05 | 1.1474e-05 | 0 | 91 | 584 | 627 | 2.97 | 2 | 1 |  | 580(6) | 126 |  |  |  |  | 42/37 |  | 395/368 | [9 empty] | 0.13 | 0.46 | 0.68 | 0.81 | 0.912 | 0.948 | 0.963 | 0.973 | 0.982 | 0.995 | 0.997 | 0.995 | 0.999 | 0.999 | 0.999 | 0.999 | 0.999 | 0.999 | 0.999 | 0.996 | 0.987 | 0.953 | 0.907 | 1 | Y | TEST POT DATA
E-SF03 | 847238 | 855236 | 1.8257 | 1.831 | 1.8365 | 1.8381 | 1.8396 | 1.8463 | 1.8467 | 1.855 | 1.8721 | 1.8743 | 1.8942 | 1.9143 | 23.776 | 23.588 | 17.813 | 0.03561 | 0.036249 | 0.010169 | 0.008382 | 0.047531 | 0.02209 | 0.008591 | 0.027658 | 0.2856 | 0.2354 | 0.6203 | 0.237 | 0.2312 | 0.5482 | 0.0182 | 0.0158 | 3.2549 | -0.015603 | 0.045823 | 0.0037274 | -0.00023898 | 3.4275e-05 | 0 | 102 | 610 | 646 | 3.53 | 1 | 1 |  | 492(5) | 179 | [5 empty] | 42/37 | 406/370 | [9 empty] | 0.05 | 0.35 | 0.61 | 0.76 | 0.900 | 0.957 | 0.982 | 0.997 | 0.999 | 0.999 | 0.999 | 0.999 | 0.999 | 0.999 | 0.999 | 0.999 | 0.999 | 0.999 | 0.999 | 0.999 | 0.998 | 0.985 | 0.961 | 1 | Y | TEST POT DATA
E-SFS3 | 785263 | 792261 | 1.767 | 1.7715 | 1.7761 | 1.7775 | 1.7787 | 1.7844 | 1.7847 | 1.7917 | 1.806 | 1.8078 | 1.8243 | 1.8408 | 26.295 | 26.083 | 19.824 | 0.029842 | 0.030354 | 0.00857 | 0.007033 | 0.039583 | 0.018311 | 0.007237 | 0.023117 | 0.2872 | 0.2357 | 0.6136 | 0.2384 | 0.2317 | 0.5425 | 0.0153 | 0.0134 | 3.057 | -0.013225 | 0.039085 | 0.0025148 | -0.00013188 | 2.249e-05 | 0 | 102 | 577 | 620 | 3.28 | 2 | 1 |  | 492(5) | 196 |  |  |  |  | 43/37 |  | 399/367 | [9 empty] | 0.14 | 0.46 | 0.70 | 0.82 | 0.925 | 0.959 | 0.973 | 0.982 | 0.990 | 0.999 | 0.999 | 0.999 | 0.997 | [10 empty] | 1 | Y | TEST POT DATA
E-LAK7 | 652585 | 654583 | 1.6443 | 1.6463 | 1.6482 | 1.6487 | 1.6493 | 1.6515 | 1.6516 | 1.6542 | 1.6593 | 1.66 | 1.6654 | 1.6704 | 58.539 | 58.301 | 47.306 | 0.011131 | 0.011222 | 0.003392 | 0.002655 | 0.013774 | 0.006035 | 0.002851 | 0.008371 | 0.3047 | 0.2385 | 0.5422 | 0.2541 | 0.2366 | 0.4815 | -0.0051 | -0.0039 | 2.6824 | -0.011845 | 0.016242 | 0.0003033 | -8.3249e-06 | 7.7439e-07 | 0 | 81 | 647 | 678 | 3.3 | [9 empty] | 35/28 |  | 330/277 | 0.05 | 0.18 | 0.35 | 0.51 | 0.65 | 0.76 | 0.85 | 0.900 | 0.935 | 0.955 | 0.968 | 0.973 | 0.977 | 0.980 | 0.982 | 0.985 | 0.986 | 0.988 | 0.990 | 0.992 | 0.994 | 0.999 | 0.999 | 0.999 | 0.999 | 0.999 | 0.996 | 0.992 | 0.980 | 0.957 | 0.87 | 0.67 | 1 | Y | TEST POT DATA
E-LAK8 | 713539 | 716536 | 1.7044 | 1.7067 | 1.709 | 1.7096 | 1.7102 | 1.7129 | 1.713 | 1.7162 | 1.7222 | 1.723 | 1.7294 | 1.7354 | 53.876 | 53.644 | 43.375 | 0.013234 | 0.01335 | 0.00402 | 0.003154 | 0.016438 | 0.007224 | 0.00338 | 0.00997 | 0.3038 | 0.2383 | 0.5459 | 0.2532 | 0.2363 | 0.4845 | -0.0103 | -0.0081 | 2.8786 | -0.014231 | 0.019803 | 0.00040118 | -6.6888e-06 | 7.8687e-07 | 0 | 68 | 656 | 682 | 3.72 | 1 | 5 |  | 647(6) | 72 |  |  |  |  | 38/30 |  | 355/295 |  |  | 0.03 | 0.16 | 0.35 | 0.52 | 0.68 | 0.79 | 0.87 | 0.918 | 0.949 | 0.965 | 0.976 | 0.985 | 0.990 | 0.994 | 0.997 | 0.999 | 0.999 | 0.999 | 0.999 | 0.999 | 0.999 | 0.999 | 0.999 | 0.999 | 0.997 | 0.997 | 0.984 | 0.956 | 0.87 | 0.60 | 1 | Y | TEST POT DATA
E-LAK9 | 691548 | 694546 | 1.6828 | 1.685 | 1.6872 | 1.6878 | 1.6883 | 1.6909 | 1.691 | 1.694 | 1.6998 | 1.7005 | 1.7066 | 1.7123 | 54.815 | 54.599 | 44.252 | 0.012606 | 0.012711 | 0.003843 | 0.003009 | 0.015615 | 0.006852 | 0.003232 | 0.009479 | 0.3049 | 0.2387 | 0.5436 | 0.2543 | 0.2367 | 0.4827 | -0.0117 | -0.0088 | 2.7821 | 0.0038699 | 0.032299 | -0.0031792 | 0.00043584 | -2.0622e-05 | 0 | 75 | 662 | 683 | 3.48 | 2 | 4 |  | 679(7) | 79 |  |  |  |  | 38/30 |  | 358/301 | [32 empty] | 1 | Y | TEST POT DATA
E-LAK10 | 720502 | 723500 | 1.7108 | 1.7132 | 1.7157 | 1.7164 | 1.717 | 1.7199 | 1.72 | 1.7234 | 1.73 | 1.7308 | 1.738 | 1.7446 | 50.23 | 49.969 | 40.107 | 0.014334 | 0.014477 | 0.004318 | 0.003413 | 0.017952 | 0.007936 | 0.003634 | 0.010843 | 0.3012 | 0.2381 | 0.5536 | 0.251 | 0.2358 | 0.4911 | -0.0078 | -0.0065 | 2.8953 | -0.011769 | 0.02223 | 0.00026935 | 2.2301e-05 | -4.3546e-07 | 0 | 82 | 633 | 667 | 3.74 | 2 | 4 | 5a | 629(6) | 100 |  |  |  |  | 38/32 |  | 360/323 |  |  | 0.01 | 0.12 | 0.31 | 0.51 | 0.67 | 0.79 | 0.87 | 0.916 | 0.947 | 0.964 | 0.973 | 0.984 | 0.988 | 0.993 | 0.996 | 0.999 | 0.999 | 0.999 | 0.999 | 0.999 | [10 empty] | 1 | Y | TEST POT DATA
E-LAK12 | 678554 | 681552 | 1.6699 | 1.6721 | 1.6742 | 1.6748 | 1.6753 | 1.6778 | 1.6779 | 1.6808 | 1.6864 | 1.6871 | 1.6931 | 1.6986 | 55.398 | 55.158 | 44.646 | 0.012237 | 0.012343 | 0.003715 | 0.002917 | 0.015184 | 0.006662 | 0.003123 | 0.00922 | 0.3036 | 0.2384 | 0.5444 | 0.253 | 0.2363 | 0.4832 | -0.0084 | -0.007 | 2.7809 | -0.023662 | 0.0086765 | 0.0029418 | -0.00035155 | 1.8441e-05 | 0 | 81 | 651 | 677 | 3.96 | 3 | 5 |  | 530(5) | 155 |  |  |  |  | 36/28 |  | 337/278 |  | 0.01 | 0.09 | 0.30 | 0.52 | 0.69 | 0.81 | 0.88 | 0.929 | 0.957 | 0.971 | 0.980 | 0.984 | 0.988 | 0.989 | 0.992 | 0.994 | 0.995 | 0.997 | 0.998 | 0.998 | 0.999 | 0.999 | 0.999 | 0.999 | 0.999 | 0.992 | 0.995 | 0.982 | 0.960 | 0.88 | 0.70 | 1 | Y | TEST POT DATA
E-LAK13 | 694532 | 697530 | 1.685 | 1.6873 | 1.6896 | 1.6902 | 1.6908 | 1.6934 | 1.6935 | 1.6966 | 1.7026 | 1.7033 | 1.7097 | 1.7157 | 53.203 | 52.966 | 42.766 | 0.013035 | 0.013152 | 0.003953 | 0.003106 | 0.016216 | 0.007134 | 0.003324 | 0.009828 | 0.3033 | 0.2383 | 0.5473 | 0.2527 | 0.2362 | 0.4857 | -0.0098 | -0.0078 | 2.8137 | -0.013488 | 0.019192 | 0.00041499 | -7.4539e-06 | 7.6545e-07 | 0 | 74 | 617 | 650 | 3.68 | 1 | 4 |  | 618(6) | 124 |  |  |  |  | 37/30 |  | 345/294 |  | 0.01 | 0.08 | 0.25 | 0.44 | 0.61 | 0.75 | 0.85 | 0.914 | 0.954 | 0.980 | 0.994 | 0.999 | 0.999 | 0.999 | 0.999 | 0.999 | 0.999 | 0.999 | 0.999 | 0.999 | 0.999 | 0.999 | 0.999 | 0.999 | 0.999 | 0.999 | 0.999 | 0.999 | 0.977 | 0.916 | 0.70 | 1 | Y | TEST POT DATA
E-LAK14 | 697555 | 700553 | 1.6886 | 1.6908 | 1.693 | 1.6936 | 1.6942 | 1.6967 | 1.6968 | 1.6998 | 1.7055 | 1.7062 | 1.7123 | 1.718 | 55.526 | 55.302 | 44.83 | 0.012549 | 0.012654 | 0.003823 | 0.002992 | 0.015543 | 0.006817 | 0.003214 | 0.00944 | 0.3046 | 0.2384 | 0.5432 | 0.254 | 0.2364 | 0.4823 | -0.0103 | -0.008 | 2.8277 | -0.014636 | 0.018376 | 0.00042055 | -1.3183e-05 | 9.7481e-07 | 0 | 71 | 658 | 686 | 3.55 | 1 | 5 |  | 632(6) | 76 |  |  |  |  | 37/29 |  | 349/286 | 0.01 | 0.04 | 0.11 | 0.22 | 0.36 | 0.52 | 0.67 | 0.79 | 0.87 | 0.931 | 0.964 | 0.985 | 0.995 | 0.999 | 0.999 | 0.999 | 0.999 | 0.999 | 0.999 | 0.999 | 0.999 | 0.999 | 0.999 | 0.999 | 0.999 | 0.999 | 0.999 | 0.999 | 0.987 | 0.962 | 0.85 | 0.59 | 1 | Y | TEST POT DATA
E-LAK18 | 729547 | 732544 | 1.7205 | 1.7228 | 1.7251 | 1.7257 | 1.7264 | 1.729 | 1.7292 | 1.7323 | 1.7384 | 1.7392 | 1.7457 | 1.7517 | 54.659 | 54.433 | 44.079 | 0.01334 | 0.013454 | 0.004057 | 0.003181 | 0.016542 | 0.007259 | 0.003411 | 0.010043 | 0.3041 | 0.2385 | 0.5442 | 0.2535 | 0.2364 | 0.4831 | -0.0107 | -0.0084 | 2.9339 | -0.015035 | 0.019858 | 0.00050031 | -2.0575e-05 | 1.375e-06 | 0 | 69 | 668 | 697 | 4.16 | 1 | 4 |  | 738(7) | 68 |  |  |  |  | 37/29 |  | 343/290 | 0.04 | 0.16 | 0.29 | 0.34 | 0.56 | 0.69 | 0.80 | 0.88 | 0.932 | 0.964 | 0.986 | 0.996 | 0.999 | 0.999 | 0.999 | 0.999 | 0.999 | 0.999 | 0.999 | 0.999 | 0.999 | 0.999 | 0.999 | 0.999 | 0.999 | 0.999 | 0.999 | 0.999 | 0.998 | 0.968 | 0.88 | 0.61 | 1 | Y | TEST POT DATA
E-LAK01 | 640601 | 643599 | 1.6329 | 1.6348 | 1.6367 | 1.6373 | 1.6377 | 1.6399 | 1.64 | 1.6425 | 1.6474 | 1.648 | 1.6531 | 1.6578 | 60.088 | 59.883 | 48.821 | 0.010651 | 0.01073 | 0.003268 | 0.002541 | 0.013109 | 0.005726 | 0.002745 | 0.007985 | 0.3068 | 0.2386 | 0.5376 | 0.2558 | 0.2368 | 0.4775 | -0.0084 | -0.0059 | 2.6482 | -0.013996 | 0.015278 | 0.00022737 | 4.8622e-06 | -2.3328e-07 | 0 | 77 | 656 | 680 | 3.01 | 4 | 4 |  | 622(6) | 92 |  |  |  |  | 35/29 |  | 360/305 |  |  | 0.02 |  | 0.19 |  | 0.53 |  | 0.80 |  | 0.929 |  | 0.970 | 0.984 | 0.988 | 0.992 | 0.994 | 0.996 | 0.997 | 0.995 | 0.996 | 0.997 | [10 empty] | 1 | AY | TEST POT DATA
E-LAK02 | 670573 | 673571 | 1.6624 | 1.6644 | 1.6664 | 1.667 | 1.6675 | 1.6699 | 1.67 | 1.6728 | 1.6781 | 1.6788 | 1.6845 | 1.6898 | 57.343 | 57.088 | 46.252 | 0.011684 | 0.011785 | 0.003551 | 0.002786 | 0.014486 | 0.006353 | 0.002986 | 0.008799 | 0.3039 | 0.2384 | 0.5437 | 0.2534 | 0.2364 | 0.4826 | -0.0052 | -0.0044 | 2.7424 | -0.01302 | 0.015969 | 0.00070918 | -6.0819e-05 | 3.5117e-06 | 0 | 88 | 644 | 672 | 3.74 | 3 | 5 |  | 631(6) | 139 |  |  |  |  | 36/29 |  | 344/292 |  | 0.04 | 0.18 | 0.36 | 0.54 | 0.68 | 0.79 | 0.86 | 0.915 | 0.948 | 0.971 | 0.981 | 0.989 | 0.996 | 0.999 | 0.999 | 0.999 | 0.999 | 0.999 | 0.999 | 0.999 | 0.999 | 0.999 | 0.999 | 0.999 | 0.999 | 0.999 | 0.999 | 0.988 | 0.966 | 0.87 | 0.66 | 1 | AY | TEST POT DATA
E-LAK04 | 651562 | 654559 | 1.6435 | 1.6455 | 1.6475 | 1.6481 | 1.6486 | 1.6509 | 1.651 | 1.6538 | 1.6591 | 1.6597 | 1.6654 | 1.6707 | 56.174 | 55.891 | 45.08 | 0.011589 | 0.011697 | 0.003509 | 0.002761 | 0.014441 | 0.006361 | 0.002952 | 0.008745 | 0.3028 | 0.2382 | 0.5489 | 0.2524 | 0.236 | 0.487 | -0.0015 | -0.0012 | 2.6768 | -0.010217 | 0.017739 | 2.8225e-05 | 4.3274e-05 | -2.1585e-06 | 0 | 81 | 645 | 678 | 3.26 | 2 | 4 |  | 612(6) | 96 |  |  |  |  | 37/33 |  | 356/324 | [32 empty] | 1 | Y | TEST POT DATA
E-LAK06 | 678507 | 681504 | 1.6694 | 1.6716 | 1.6739 | 1.6745 | 1.6751 | 1.6778 | 1.6779 | 1.6811 | 1.6873 | 1.688 | 1.6947 | 1.701 | 50.711 | 50.413 | 40.346 | 0.013368 | 0.01351 | 0.004007 | 0.003183 | 0.016802 | 0.007441 | 0.003374 | 0.010136 | 0.2997 | 0.2381 | 0.5566 | 0.2497 | 0.2356 | 0.4934 | -0.0023 | -0.0027 | 2.7708 | -0.01765 | 0.011803 | 0.0027975 | -0.00034662 | 2.0161e-05 | 0 | 95 | 629 | 671 | 3.86 | 1 | 4 |  | 485(5) | 189 |  |  |  |  | 38/33 |  | 365/332 | [32 empty] | 1 | Y | TEST POT DATA
E-LAK09 | 734515 | 737513 | 1.7248 | 1.7272 | 1.7297 | 1.7304 | 1.731 | 1.7339 | 1.734 | 1.7374 | 1.7439 | 1.7448 | 1.7517 | 1.7583 | 51.483 | 51.251 | 41.343 | 0.014257 | 0.014388 | 0.004315 | 0.003397 | 0.017754 | 0.007812 | 0.003629 | 0.010759 | 0.3027 | 0.2383 | 0.5479 | 0.2522 | 0.2361 | 0.4862 | -0.0123 | -0.0101 | 2.9531 | -0.019672 | 0.017426 | 0.0015287 | -0.00013703 | 6.7235e-06 | 0 | 69 | 629 | 655 | 4.06 | 1 | 4 |  | 629(6) | 76 |  |  |  |  | 37/29 |  | 346/283 | 0.01 | 0.09 | 0.26 | 0.43 | 0.58 | 0.70 | 0.79 | 0.86 | 0.912 | 0.943 | 0.964 | 0.975 | 0.981 | 0.989 | 0.993 | 0.997 | 0.999 | 0.999 | 0.999 | 0.999 | 0.999 | 0.999 | 0.999 | 0.999 | 0.999 | 0.999 | 0.999 | 0.999 | 0.987 | 0.955 | 0.86 | 0.60 | 1 | AY | TEST POT DATA
E-LAK011 | 741527 | 744524 | 1.7319 | 1.7343 | 1.7367 | 1.7374 | 1.7381 | 1.7409 | 1.741 | 1.7444 | 1.7508 | 1.7516 | 1.7585 | 1.7649 | 52.673 | 52.441 | 42.386 | 0.014068 | 0.014194 | 0.004267 | 0.003354 | 0.017482 | 0.007681 | 0.003589 | 0.010605 | 0.3033 | 0.2384 | 0.546 | 0.2529 | 0.2363 | 0.4845 | -0.0123 | -0.01 | 2.972 | -0.015244 | 0.020206 | 0.00087525 | -7.6718e-05 | 4.8481e-06 | 0 | 67 | 653 | 680 | 4.19 | 1 | 4 |  | 635(6) | 50 |  |  |  |  | 37/29 |  | 347/289 |  | 0.01 | 0.09 | 0.26 | 0.49 | 0.65 | 0.77 | 0.86 | 0.912 | 0.948 | 0.971 | 0.982 | 0.990 | 0.997 | 0.999 | 0.999 | 0.999 | 0.999 | 0.999 | 0.999 | 0.999 | 0.999 | 0.999 | 0.999 | 0.999 | 0.999 | 0.999 | 0.999 | 0.987 | 0.962 | 0.88 | 0.62 | 1 | Y | TEST POT DATA
E-LAKH1 | 748523 | 752521 | 1.7389 | 1.7413 | 1.7438 | 1.7445 | 1.7451 | 1.748 | 1.7481 | 1.7515 | 1.7581 | 1.7589 | 1.7659 | 1.7724 | 52.304 | 52.072 | 42.042 | 0.014303 | 0.014432 | 0.004336 | 0.00341 | 0.017794 | 0.007827 | 0.003647 | 0.010785 | 0.3032 | 0.2384 | 0.5472 | 0.2527 | 0.2363 | 0.4857 | -0.0117 | -0.0094 | 2.9824 | -0.0020242 | 0.026791 | -0.0006323 | 0.0001109 | -4.1584e-06 | -0.0049579 | 69 | 661 | 687 | 4.23 | 1 | 4 |  | 613(6) | 64 |  |  |  |  | 37/29 |  | 347/289 |  | 0.01 | 0.13 | 0.31 | 0.51 | 0.65 | 0.77 | 0.85 | 0.904 | 0.942 | 0.965 | 0.975 | 0.984 | 0.990 | 0.994 | 0.996 | 0.998 | 0.999 | 0.999 | 0.999 | 0.999 | 0.999 | 0.999 | 0.999 | 0.999 | 0.999 | 0.999 | 0.998 | 0.988 | 0.960 | 0.88 | 0.63 | 1 | YB | TEST POT DATA
E-LASKH2 | 755523 | 758521 | 1.7456 | 1.7481 | 1.7506 | 1.7513 | 1.752 | 1.7549 | 1.755 | 1.7584 | 1.7651 | 1.7659 | 1.773 | 1.7795 | 52.314 | 52.08 | 42.04 | 0.014432 | 0.014563 | 0.004374 | 0.003439 | 0.017959 | 0.007901 | 0.003679 | 0.010884 | 0.3031 | 0.2383 | 0.5475 | 0.2526 | 0.2361 | 0.4858 | -0.0114 | -0.0091 | 3.0174 | -0.015019 | 0.02208 | 0.00047668 | -9.3646e-06 | 9.6354e-07 | 0 | 70 | 668 | 698 | 4.29 | 1 | 4 |  | 678(7) | 62 |  |  |  |  | 38/28 |  | 348/284 |  |  | 0.07 | 0.24 | 0.48 | 0.65 | 0.78 | 0.87 | 0.924 | 0.962 | 0.984 | 0.996 | 0.999 | 0.999 | 0.999 | 0.999 | 0.999 | 0.999 | 0.999 | 0.999 | 0.999 | 0.998 | 0.999 | 0.999 | 0.999 | 0.999 | 0.999 | 0.999 | 0.993 | 0.966 | 0.900 | 0.65 | 1 | Y | TEST POT DATA
LAF7 | 750352 | 755349 | 1.7367 | 1.7398 | 1.7432 | 1.7442 | 1.7451 | 1.7493 | 1.7495 | 1.7546 | 1.7645 | 1.7658 | 1.7769 | 1.7877 | 35.186 | 34.946 | 27.315 | 0.021301 | 0.021592 | 0.006271 | 0.005059 | 0.027439 | 0.012409 | 0.005293 | 0.016299 | 0.2944 | 0.2375 | 0.5826 | 0.2451 | 0.2343 | 0.5159 | -0.0041 | -0.0027 | 2.8716 | 0.055863 | 0.082601 | -0.012571 | 0.0017141 | -7.9772e-05 | 0 | 63 | 503 | 540 | 4.41 | 1 | 4 | 5b | 471(5) | 176 |  |  |  |  | 40/34 |  | 372/336 | [6 empty] | 0.09 | 0.34 | 0.59 | 0.74 | 0.84 | 0.900 | 0.935 | 0.968 | 0.980 | 0.987 | 0.991 | 0.993 | 0.996 | 0.994 | 0.996 | 0.999 | 0.999 | 0.999 | 0.999 | 0.999 | 0.993 | 0.994 | 0.978 | 0.957 | 0.86 | 0.67 | 1 | YB
LAF9 | 795286 | 802284 | 1.7784 | 1.7826 | 1.787 | 1.7882 | 1.7894 | 1.7948 | 1.795 | 1.8016 | 1.8148 | 1.8165 | 1.8315 | 1.8463 | 28.565 | 28.351 | 21.795 | 0.027833 | 0.028275 | 0.008056 | 0.006577 | 0.036478 | 0.016701 | 0.006801 | 0.021474 | 0.2894 | 0.2363 | 0.6 | 0.2405 | 0.2326 | 0.5306 | 0.0043 | 0.0036 | 3.0979 | -0.011125 | 0.038824 | 0.0019492 | -6.8402e-05 | 1.3303e-05 | 0 | 75 | 488 | 529 | 4.97 | 2 | 3 | 5b | 426(4) | 212 |  |  |  |  | 43/36 |  | 395/363 | [8 empty] | 0.02 | 0.22 | 0.53 | 0.74 | 0.85 | 0.946 | 0.978 | 0.990 | 0.998 | 0.999 | 0.999 | 0.999 | 0.999 | 0.999 | 0.999 | 0.999 | 0.999 | 0.999 | 0.999 | 0.999 | 0.992 | 0.985 | 0.952 | 0.899 | 1 | Y
LAF11 | 757317 | 763315 | 1.7431 | 1.7463 | 1.75 | 1.751 | 1.7521 | 1.7567 | 1.7569 | 1.7626 | 1.7738 | 1.7753 | 1.7879 | 1.8003 | 31.705 | 31.464 | 24.395 | 0.023874 | 0.024237 | 0.006959 | 0.005674 | 0.031028 | 0.014113 | 0.005885 | 0.018352 | 0.2915 | 0.2377 | 0.5911 | 0.2428 | 0.2341 | 0.523 | 0 | -0.0001 | 2.8096 | 0.11428 | 0.12511 | -0.022171 | 0.0029162 | -0.00013569 | 0 | 64 | 494 | 526 | 4.58 | 1 | 3 | 5b | 426(4) | 216 |  |  |  |  | 41/35 |  | 387/344 | [8 empty] | 0.12 | 0.45 | 0.73 | 0.87 | 0.939 | 0.988 | 0.999 | 0.999 | 0.999 | 0.999 | 0.999 | 0.999 | 0.999 | 0.999 | 0.999 | 0.999 | 0.999 | 0.999 | 0.999 | 0.999 | 0.999 | 0.984 | 0.900 | 0.78 | 1 | Y
E-LAF2 | 744448 | 748445 | 1.7336 | 1.7363 | 1.739 | 1.7398 | 1.7406 | 1.7438 | 1.744 | 1.7479 | 1.7557 | 1.7566 | 1.7651 | 1.773 | 44.784 | 44.505 | 35.326 | 0.016613 | 0.016806 | 0.004947 | 0.003949 | 0.021061 | 0.009395 | 0.004167 | 0.012639 | 0.2978 | 0.2377 | 0.5655 | 0.2479 | 0.235 | 0.5011 | -0.0041 | -0.0037 | 2.9685 | -0.011603 | 0.024483 | 0.00077598 | -2.4434e-05 | 3.0183e-06 | 0 | 76 | 614 | 653 | 4.16 | 1 | 4 |  | 607(6) | 118 |  |  |  |  | 40/34 |  | 372/340 | [6 empty] | 0.04 | 0.28 | 0.59 | 0.78 | 0.88 | 0.937 | 0.966 | 0.991 | 0.999 | 0.999 | 0.999 | 0.999 | 0.999 | 0.999 | 0.999 | 0.999 | 0.999 | 0.999 | 0.999 | 0.999 | 0.999 | 0.999 | 0.991 | 0.971 | 0.900 | 0.72 | 1 | Y | TEST POT DATA
E-LAF3 | 717479 | 721476 | 1.7075 | 1.71 | 1.7125 | 1.7132 | 1.7139 | 1.7169 | 1.717 | 1.7206 | 1.7275 | 1.7284 | 1.7359 | 1.743 | 47.934 | 47.65 | 38.003 | 0.014958 | 0.015122 | 0.004476 | 0.003558 | 0.018867 | 0.008385 | 0.003769 | 0.011353 | 0.2992 | 0.2379 | 0.5606 | 0.2492 | 0.2353 | 0.4969 | -0.0038 | -0.0033 | 2.8822 | -0.010632 | 0.022753 | 0.00039767 | 1.2548e-05 | 5.8751e-07 | 0 | 96 | 604 | 642 | 3.89 | [9 empty] | 38/34 |  | 367/339 | [32 empty] | 1 | Y | TEST POT DATA
E-LAF7 | 749353 | 755350 | 1.7365 | 1.7398 | 1.7433 | 1.7443 | 1.7452 | 1.7493 | 1.7495 | 1.7545 | 1.7645 | 1.7658 | 1.777 | 1.7879 | 35.282 | 35.023 | 27.264 | 0.021243 | 0.021544 | 0.006224 | 0.005029 | 0.02749 | 0.012471 | 0.005249 | 0.016295 | 0.293 | 0.2367 | 0.5871 | 0.2436 | 0.2334 | 0.5196 | 0.002 | 0.0019 | 2.9663 | -0.010927 | 0.031428 | 0.00070329 | 4.4332e-05 | 2.6519e-06 | 0 | 87 | 589 | 635 | 3.61 | 2 | 4 |  | 540(5) | 149 |  |  |  |  | 42/36 |  | 396/356 | [8 empty] | 0.09 | 0.40 | 0.64 | 0.78 | 0.86 | 0.933 | 0.962 | 0.976 | 0.985 | 0.994 | 0.999 | 0.999 | 0.998 | 0.999 | [10 empty] | 1 | Y | TEST POT DATA
E-LAF9 | 795285 | 802283 | 1.7784 | 1.7826 | 1.787 | 1.7882 | 1.7894 | 1.7948 | 1.795 | 1.8016 | 1.8149 | 1.8166 | 1.8318 | 1.847 | 28.543 | 28.314 | 21.644 | 0.027854 | 0.028311 | 0.008041 | 0.006571 | 0.036733 | 0.01692 | 0.006788 | 0.021523 | 0.2887 | 0.2359 | 0.6075 | 0.2398 | 0.2321 | 0.5372 | 0.0124 | 0.011 | 3.1009 | -0.01375 | 0.037809 | 0.002078 | -9.1621e-05 | 1.7983e-05 | 0 | 85 | 611 | 665 | 3.51 | 1 | 3 |  | 612(6) | 141 |  |  |  |  | 44/37 |  | 400/367 | [8 empty] | 0.01 | 0.10 | 0.40 | 0.65 | 0.79 | 0.906 | 0.946 | 0.964 | 0.976 | 0.984 | 0.996 | 0.997 | 0.996 | 0.999 | [10 empty] | 1 | Y | TEST POT DATA
E-LAF11 | 757316 | 763313 | 1.7424 | 1.7461 | 1.7499 | 1.751 | 1.7521 | 1.7567 | 1.7569 | 1.7626 | 1.7739 | 1.7754 | 1.7882 | 1.8009 | 31.591 | 31.349 | 24.185 | 0.02396 | 0.024326 | 0.006966 | 0.005665 | 0.031297 | 0.014303 | 0.005878 | 0.018448 | 0.2907 | 0.2364 | 0.597 | 0.2416 | 0.2329 | 0.5282 | 0.0063 | 0.0056 | 2.985 | -0.012862 | 0.031284 | 0.0021709 | -0.00016258 | 1.82e-05 | 0 | 91 | 577 | 627 | 3.52 | 1 | 1 |  | 539(5) | 170 |  |  |  |  | 42/36 |  | 390/359 | [8 empty] | 0.08 | 0.41 | 0.68 | 0.81 | 0.89 | 0.948 | 0.971 | 0.983 | 0.990 | 0.996 | 0.999 | 0.999 | 0.998 | 0.999 | 0.999 | 0.999 | 0.999 | 0.999 | 0.999 | 0.998 | 0.986 | 0.967 | 0.911 | 0.82 | 1 | Y | TEST POT DATA
E-LAF01 | 700481 | 703478 | 1.6908 | 1.6932 | 1.6956 | 1.6963 | 1.697 | 1.6999 | 1.7 | 1.7035 | 1.7102 | 1.711 | 1.7183 | 1.7252 | 48.08 | 47.803 | 38.162 | 0.014559 | 0.014716 | 0.004361 | 0.003464 | 0.018343 | 0.008145 | 0.003672 | 0.011044 | 0.2995 | 0.2379 | 0.5594 | 0.2495 | 0.2354 | 0.496 | -0.0049 | -0.0043 | 2.8276 | -0.011223 | 0.021317 | 0.00055933 | -1.3357e-05 | 1.8639e-06 | 0 | 91 | 653 | 701 | 3.69 | 1 | 4 |  | 575(6) | 155 |  |  |  |  | 39/34 |  | 367/334 | [6 empty] | 0.06 | 0.34 | 0.64 | 0.81 | 0.902 | 0.947 | 0.970 | 0.987 | 0.993 | 0.997 | 0.999 | 0.999 | 0.999 | 0.999 | 0.999 | 0.999 | 0.999 | 0.999 | 0.999 | 0.999 | 0.999 | 0.999 | 0.993 | 0.972 | 0.922 | 0.81 | 1 | Y | TEST POT DATA
E-LAF02 | 720437 | 724434 | 1.7097 | 1.7124 | 1.7151 | 1.7159 | 1.7166 | 1.7199 | 1.72 | 1.7239 | 1.7316 | 1.7326 | 1.741 | 1.749 | 43.681 | 43.395 | 34.32 | 0.016483 | 0.016682 | 0.004894 | 0.003915 | 0.020979 | 0.00939 | 0.004123 | 0.012559 | 0.2969 | 0.2375 | 0.5697 | 0.2472 | 0.2347 | 0.5047 | -0.0014 | -0.0014 | 2.8876 | -0.011322 | 0.023462 | 0.00087916 | -3.9373e-05 | 4.4353e-06 | 0 | 82 | 663 | 702 | 3.66 | 1 | 4 |  | 554(6) | 160 |  |  |  |  | 40/35 |  | 380/348 | [7 empty] | 0.09 | 0.39 | 0.66 | 0.82 | 0.905 | 0.951 | 0.988 | 0.999 | 0.999 | 0.999 | 0.999 | 0.999 | 0.999 | 0.999 | 0.999 | 0.999 | 0.999 | 0.999 | 0.999 | 0.999 | 0.999 | 0.999 | 0.983 | 0.934 | 0.81 | 1 | Y | TEST POT DATA
E-LAF04 | 757478 | 761476 | 1.7469 | 1.7495 | 1.7522 | 1.753 | 1.7537 | 1.7569 | 1.757 | 1.7608 | 1.7681 | 1.769 | 1.7769 | 1.7843 | 47.827 | 47.586 | 38.092 | 0.015828 | 0.015987 | 0.004766 | 0.003766 | 0.019873 | 0.008811 | 0.00401 | 0.011977 | 0.3011 | 0.2379 | 0.5567 | 0.2508 | 0.2356 | 0.4939 | -0.0098 | -0.0074 | 3.0165 | -0.014246 | 0.025122 | 0.00019599 | 4.3506e-05 | -7.8561e-07 | 0 | 69 | 654 | 676 | 4.08 | 1 | 4 |  | 645(6) | 76 |  |  |  |  | 39/33 |  | 368/332 | [5 empty] | 0.01 | 0.17 | 0.44 | 0.66 | 0.79 | 0.87 | 0.913 | 0.939 | 0.961 | 0.971 | 0.978 | 0.984 | 0.988 | 0.992 | 0.992 | 0.993 | 0.995 | 0.999 | 0.999 | 0.999 | 0.999 | 0.988 | 0.993 | 0.982 | 0.957 | 0.88 | 0.63 | 1 | Y | TEST POT DATA
E-LAF05 | 762401 | 767398 | 1.7502 | 1.7533 | 1.7564 | 1.7573 | 1.7581 | 1.7618 | 1.762 | 1.7665 | 1.7754 | 1.7765 | 1.7863 | 1.7958 | 40.105 | 39.833 | 31.307 | 0.019 | 0.019243 | 0.005615 | 0.004507 | 0.02434 | 0.010955 | 0.004732 | 0.014511 | 0.2955 | 0.2372 | 0.5766 | 0.2459 | 0.2342 | 0.5108 | -0.0007 | -0.0005 | 3.0205 | -0.012163 | 0.028024 | 0.00086144 | -1.4049e-05 | 4.5613e-06 | 0 | 78 | 604 | 653 | 3.94 | 1 | 4 |  | 406(4) | 109 |  |  |  |  | 39/33 |  | 364/333 | [5 empty] | 0.03 | 0.27 | 0.58 | 0.77 | 0.86 | 0.919 | 0.949 | 0.963 | 0.978 | 0.984 | 0.988 | 0.992 | 0.995 | 0.997 | 0.998 | 0.998 | 0.999 | [10 empty] | 1 | Y | TEST POT DATA
E-LAF09 | 697485 | 700482 | 1.6879 | 1.6903 | 1.6927 | 1.6934 | 1.694 | 1.6969 | 1.697 | 1.7004 | 1.7071 | 1.7079 | 1.7151 | 1.7219 | 48.531 | 48.235 | 38.451 | 0.014362 | 0.014521 | 0.004294 | 0.003415 | 0.018127 | 0.008059 | 0.003615 | 0.010906 | 0.299 | 0.2378 | 0.5611 | 0.2489 | 0.2352 | 0.4973 | -0.0017 | -0.0018 | 2.8212 | -0.012842 | 0.019574 | 0.00085197 | -3.8205e-05 | 2.4243e-06 | 0 | 87 | 659 | 698 | 3.67 | 2 | 4 |  | 602(6) | 136 | [39 empty] | 1 | Y | TEST POT DATA
E-LAF010 | 743493 | 747491 | 1.7335 | 1.7361 | 1.7387 | 1.7394 | 1.7401 | 1.7431 | 1.7432 | 1.7468 | 1.7537 | 1.7546 | 1.762 | 1.769 | 49.313 | 49.076 | 39.429 | 0.015071 | 0.015217 | 0.004551 | 0.003589 | 0.018849 | 0.008329 | 0.003829 | 0.011388 | 0.302 | 0.2381 | 0.5527 | 0.2516 | 0.2359 | 0.4903 | -0.0115 | -0.0089 | 2.962 | -0.0069079 | 0.029534 | -0.0013934 | 0.00025232 | -1.2454e-05 | 0 | 66 | 643 | 674 | 4.07 | 1 | 4 |  | 645(6) | 86 |  |  |  |  | 38/32 |  | 354/317 |  |  |  |  | 0.11 | 0.36 | 0.59 | 0.75 | 0.86 | 0.920 | 0.958 | 0.977 | 0.989 | 0.999 | 0.999 | 0.999 | 0.999 | 0.999 | 0.999 | 0.999 | 0.999 | 0.999 | 0.999 | 0.999 | 0.999 | 0.999 | 0.999 | 0.999 | 0.990 | 0.967 | 0.881 | 0.630 | 1 | Y | TEST POT DATA
E-LAF016 | 801350 | 806347 | 1.7869 | 1.7906 | 1.7943 | 1.7953 | 1.7963 | 1.8008 | 1.801 | 1.8064 | 1.8172 | 1.8186 | 1.8306 | 1.8424 | 34.964 | 34.719 | 27.051 | 0.022909 | 0.023227 | 0.006727 | 0.005425 | 0.029611 | 0.013429 | 0.005672 | 0.017555 | 0.2936 | 0.2368 | 0.5862 | 0.2442 | 0.2336 | 0.5191 | -0.0002 | 0.0005 | 3.1416 | -0.014765 | 0.033423 | 0.0012543 | -3.4928e-05 | 8.7589e-06 | 0 | 76 | 632 | 666 | 3.63 | 2 | 3 |  | 649(6) | 93 |  |  |  |  | 43/35 |  | 388/351 | [7 empty] | 0.01 | 0.25 | 0.60 | 0.79 | 0.88 | 0.927 | 0.967 | 0.985 | 0.995 | 0.999 | 0.999 | 0.999 | 0.999 | 0.999 | 0.999 | 0.999 | 0.999 | 0.999 | 0.999 | 0.999 | 0.999 | 0.994 | 0.980 | 0.927 | 0.77 | 1 | Y | TEST POT DATA
E-LAFH2 | 804339 | 809336 | 1.7893 | 1.7931 | 1.7969 | 1.798 | 1.799 | 1.8036 | 1.8038 | 1.8095 | 1.8206 | 1.822 | 1.8346 | 1.847 | 33.889 | 33.64 | 26.103 | 0.02372 | 0.024062 | 0.006937 | 0.005612 | 0.030795 | 0.014012 | 0.00585 | 0.018212 | 0.2925 | 0.2366 | 0.5907 | 0.2431 | 0.2332 | 0.5229 | 0.0033 | 0.0032 | 3.1493 | -0.014838 | 0.033532 | 0.0015964 | -7.0624e-05 | 1.1581e-05 | 0 | 75 | 635 | 667 | 3.58 | 2 | 3 |  | 600(6) | 78 |  |  |  |  | 44/36 |  | 392/360 | [8 empty] | 0.11 | 0.42 | 0.67 | 0.79 | 0.86 | 0.921 | 0.951 | 0.968 | 0.982 | 0.991 | 0.999 | 0.999 | 0.998 | 0.999 | 0.999 | 0.999 | 0.999 | 0.999 | 0.999 | 0.999 | 0.994 | 0.984 | 0.945 | 0.80 | 1 | Y | TEST POT DATA
E-LASF01 | 786442 | 790439 | 1.7746 | 1.7776 | 1.7806 | 1.7814 | 1.7822 | 1.7857 | 1.7859 | 1.7901 | 1.7984 | 1.7994 | 1.8084 | 1.8169 | 44.174 | 43.925 | 34.946 | 0.017791 | 0.017988 | 0.005322 | 0.004228 | 0.022489 | 0.01002 | 0.00448 | 0.013508 | 0.2991 | 0.2376 | 0.5632 | 0.2491 | 0.235 | 0.4993 | -0.009 | -0.007 | 3.1063 | -0.013024 | 0.030006 | -0.00027946 | 0.00014795 | -6.9245e-06 | 0 | 76 | 614 | 644 | 4.24 | 1 | 4 |  | 621(6) | 76 |  |  |  |  | 39/34 |  | 366/332 |  |  |  |  | 0.02 | 0.19 | 0.44 | 0.63 | 0.77 | 0.85 | 0.914 | 0.949 | 0.968 | 0.988 | 0.997 | 0.999 | 0.999 | 0.999 | 0.999 | 0.999 | 0.999 | 0.998 | 0.999 | 0.999 | 0.999 | 0.999 | 0.999 | 0.999 | 0.990 | 0.965 | 0.900 | 0.69 | 1 | Y | TEST POT DATA
E-LASF02 | 800422 | 804420 | 1.7876 | 1.7907 | 1.7939 | 1.7948 | 1.7956 | 1.7994 | 1.7995 | 1.804 | 1.8128 | 1.8139 | 1.8235 | 1.8326 | 42.242 | 41.998 | 33.322 | 0.018927 | 0.019144 | 0.005645 | 0.004497 | 0.023994 | 0.010712 | 0.004753 | 0.014391 | 0.2983 | 0.2376 | 0.566 | 0.2483 | 0.2349 | 0.5016 | -0.0095 | -0.0075 | 3.1561 | -0.01728 | 0.027334 | 0.0011999 | -6.2567e-05 | 5.6557e-06 | 0 | 68 | 624 | 651 | 4.32 | 1 | 3 |  | 674(7) | 75 |  |  |  |  | 40/34 |  | 367/331 | [5 empty] | 0.05 | 0.28 | 0.53 | 0.71 | 0.83 | 0.903 | 0.944 | 0.971 | 0.994 | 0.999 | 0.999 | 0.999 | 0.999 | 0.999 | 0.999 | 0.999 | 0.999 | 0.999 | 0.999 | 0.999 | 0.999 | 0.999 | 0.999 | 0.999 | 0.978 | 0.916 | 0.70 | 1 | Y | TEST POT DATA
E-LASF03 | 806409 | 811407 | 1.7937 | 1.797 | 1.8002 | 1.8012 | 1.802 | 1.8059 | 1.8061 | 1.8108 | 1.8199 | 1.8211 | 1.8312 | 1.8407 | 40.942 | 40.691 | 32.177 | 0.019689 | 0.019925 | 0.005848 | 0.004673 | 0.025052 | 0.011211 | 0.004925 | 0.015 | 0.297 | 0.2373 | 0.5694 | 0.2472 | 0.2345 | 0.5045 | -0.0076 | -0.0063 | 3.1974 | -0.032024 | 0.016781 | 0.0042971 | -0.0004393 | 2.4067e-05 | 0 | 67 | 621 | 653 | 4.31 | 1 | 4 |  | 643(6) | 78 |  |  |  |  | 40/33 |  | 370/332 | [5 empty] | 0.03 | 0.23 | 0.48 | 0.67 | 0.79 | 0.86 | 0.909 | 0.936 | 0.963 | 0.974 | 0.981 | 0.987 | 0.992 | 0.996 | 0.999 | 0.998 | 0.999 | 0.999 | 0.999 | 0.999 | 0.999 | 0.999 | 0.997 | 0.989 | 0.969 | 0.913 | 0.71 | 1 | Y | TEST POT DATA
E-LASF04 | 816443 | 820441 | 1.8039 | 1.807 | 1.81 | 1.8109 | 1.8117 | 1.8154 | 1.8155 | 1.8199 | 1.8284 | 1.8295 | 1.8388 | 1.8475 | 44.342 | 44.098 | 35.142 | 0.018392 | 0.018593 | 0.005503 | 0.004375 | 0.023207 | 0.010318 | 0.004634 | 0.013959 | 0.2992 | 0.2379 | 0.561 | 0.2492 | 0.2353 | 0.4974 | -0.0109 | -0.009 | 3.2036 | -0.0087755 | 0.033245 | -0.00043289 | 0.00013472 | -4.7165e-06 | 0 | 76 | 688 | 711 | 4.56 | 1 | 3 |  | 638(6) | 64 |  |  |  |  | 41/32 |  | 368/322 | [32 empty] | 1 | Y | TEMPORARY DATA
E-LASF05 | 835427 | 839425 | 1.8225 | 1.8257 | 1.829 | 1.8299 | 1.8308 | 1.8346 | 1.8348 | 1.8395 | 1.8485 | 1.8497 | 1.8595 | 1.8689 | 42.723 | 42.48 | 33.768 | 0.01954 | 0.019761 | 0.005833 | 0.004645 | 0.024722 | 0.011015 | 0.004912 | 0.014849 | 0.2985 | 0.2377 | 0.5637 | 0.2486 | 0.2351 | 0.4996 | -0.011 | -0.009 | 3.2756 | -0.014959 | 0.031093 | 0.00068259 | 9.4131e-06 | 1.5046e-06 | 0 | 73 | 700 | 732 | 4.9 | 1 | 2 |  | 747(7) | 63 |  |  |  |  | 40/32 |  | 361/321 |  |  |  |  | 0.07 | 0.26 | 0.48 | 0.65 | 0.78 | 0.87 | 0.921 | 0.951 | 0.969 | 0.984 | 0.990 | 0.993 | 0.997 | 0.999 | 0.999 | 0.999 | 0.999 | 0.999 | 0.999 | 0.999 | 0.999 | 0.999 | 0.999 | 0.999 | 0.998 | 0.976 | 0.915 | 0.728 | 1 | YB | TEST POT DATA
E-LASF08 | 883408 | 888405 | 1.8695 | 1.873 | 1.8766 | 1.8776 | 1.8785 | 1.8828 | 1.883 | 1.8881 | 1.8982 | 1.8995 | 1.9105 | 1.9209 | 40.764 | 40.519 | 32.107 | 0.021661 | 0.021919 | 0.006436 | 0.005148 | 0.027502 | 0.012277 | 0.005423 | 0.016496 | 0.2971 | 0.2377 | 0.5668 | 0.2474 | 0.2349 | 0.5021 | -0.0107 | -0.0092 | 3.441 | -0.01402 | 0.03516 | 0.00089315 | 2.9613e-06 | 1.8323e-06 | 0 | 78 | 714 | 747 | 5.5 | [10 empty] | 38/32 | 372/332 | [5 empty] | 0.03 | 0.19 | 0.44 | 0.65 | 0.78 | 0.87 | 0.916 | 0.945 | 0.971 | 0.982 | 0.989 | 0.994 | 0.998 | 0.999 | 0.999 | 0.999 | 0.999 | 0.999 | 0.74 | 0.73 | 0.999 | 0.999 | 0.999 | 0.994 | 0.983 | 0.949 | 0.817 | 1 | Y | TEST POT DATA
E-LASF09 | 816466 | 820464 | 1.8049 | 1.8078 | 1.8108 | 1.8116 | 1.8124 | 1.8158 | 1.816 | 1.8202 | 1.8282 | 1.8293 | 1.838 | 1.8462 | 46.623 | 46.374 | 37.094 | 0.017502 | 0.017686 | 0.005251 | 0.004166 | 0.021998 | 0.009747 | 0.004421 | 0.013265 | 0.3 | 0.238 | 0.5569 | 0.25 | 0.2356 | 0.4938 | -0.011 | -0.0092 | 3.2159 | -0.013388 | 0.028502 | 0.00040636 | 2.7018e-05 | -4.6496e-07 | 0 | 77 | 693 | 724 | 4.98 | 1 | 2 |  | 686(7) | 53 |  |  |  |  | 39/30 |  | 359/298 | [32 empty] | 1 | Y | TEST POT DATA
E-LASF010 | 834372 | 839369 | 1.8201 | 1.8237 | 1.8274 | 1.8284 | 1.8294 | 1.8338 | 1.834 | 1.8393 | 1.8498 | 1.8512 | 1.8628 | 1.874 | 37.161 | 36.916 | 28.98 | 0.022443 | 0.022736 | 0.006624 | 0.005323 | 0.028778 | 0.012959 | 0.005584 | 0.017152 | 0.2951 | 0.2372 | 0.5774 | 0.2456 | 0.2341 | 0.5113 | -0.0058 | -0.0046 | 3.2606 | -0.014858 | 0.034032 | 0.001142 | -1.8916e-05 | 5.3428e-06 | 0 | 68 | 628 | 659 | 4.28 | 1 | 3 |  | 639(6) | 71 |  |  |  |  | 42/35 |  | 377/346 | [7 empty] | 0.14 | 0.47 | 0.70 | 0.83 | 0.89 | 0.926 | 0.960 | 0.976 | 0.984 | 0.992 | 0.997 | 0.999 | 0.999 | 0.999 | 0.999 | 0.999 | 0.999 | 0.999 | 0.999 | 0.999 | 0.999 | 0.993 | 0.972 | 0.908 | 0.72 | 1 | YB | TEST POT DATA
E-LASF013 | 804396 | 809393 | 1.7917 | 1.795 | 1.7984 | 1.7993 | 1.8002 | 1.8042 | 1.8044 | 1.8092 | 1.8187 | 1.8199 | 1.8303 | 1.8403 | 39.579 | 39.328 | 31.01 | 0.020324 | 0.020576 | 0.006023 | 0.004824 | 0.02594 | 0.011639 | 0.005075 | 0.015501 | 0.2963 | 0.2374 | 0.5727 | 0.2466 | 0.2344 | 0.5073 | -0.0066 | -0.0052 | 3.1645 | -0.014668 | 0.030387 | 0.0010293 | -2.5444e-05 | 4.6727e-06 | 0 | 65 | 618 | 649 | 4.2 | 1 | 4 |  | 626(6) | 76 |  |  |  |  | 41/34 |  | 373/339 | [6 empty] | 0.10 | 0.35 | 0.58 | 0.73 | 0.83 | 0.89 | 0.921 | 0.955 | 0.969 | 0.977 | 0.983 | 0.987 | 0.994 | 0.996 | 0.996 | 0.999 | 0.999 | 0.999 | 0.999 | 0.999 | 0.988 | 0.991 | 0.979 | 0.954 | 0.87 | 0.64 | 1 | Y | TEST POT DATA
E-LASF014 | 788474 | 792471 | 1.7774 | 1.7802 | 1.783 | 1.7838 | 1.7845 | 1.7878 | 1.788 | 1.792 | 1.7996 | 1.8006 | 1.8089 | 1.8167 | 47.379 | 47.135 | 37.745 | 0.016632 | 0.016802 | 0.005002 | 0.003958 | 0.020877 | 0.009247 | 0.00421 | 0.012592 | 0.3007 | 0.238 | 0.556 | 0.2506 | 0.2356 | 0.4931 | -0.011 | -0.0089 | 3.1222 | -0.014796 | 0.026045 | 0.00050781 | 5.7145e-06 | 8.8236e-07 | 0 | 71 | 694 | 714 | 4.36 | 1 | 3 |  | 632(6) | 59 |  |  |  |  | 38/32 |  | 353/317 |  |  |  |  | 0.10 | 0.34 | 0.57 | 0.73 | 0.83 | 0.900 | 0.932 | 0.953 | 0.966 | 0.977 | 0.983 | 0.986 | 0.989 | 0.991 | 0.993 | 0.994 | 0.995 | 0.999 | 0.999 | 0.999 | 0.999 | 0.999 | 0.999 | 0.995 | 0.982 | 0.961 | 0.900 | 0.68 | 1 | YB | TEST POT DATA
E-LASF015 | 804466 | 808463 | 1.793 | 1.7959 | 1.7988 | 1.7996 | 1.8004 | 1.8038 | 1.804 | 1.8081 | 1.8161 | 1.8171 | 1.8257 | 1.8338 | 46.576 | 46.328 | 37.052 | 0.017262 | 0.017443 | 0.005183 | 0.004108 | 0.021699 | 0.00962 | 0.004363 | 0.01308 | 0.3003 | 0.238 | 0.5573 | 0.2501 | 0.2355 | 0.4941 | -0.0109 | -0.0089 | 3.1766 | -0.015343 | 0.026847 | 0.00064503 | -5.174e-06 | 1.3911e-06 | 0 | 75 | 691 | 718 | 4.58 | 1 | 3 |  | 626(6) | 65 |  |  |  |  | 39/33 |  | 360/326 |  |  |  |  | 0.01 | 0.13 | 0.42 | 0.66 | 0.81 | 0.89 | 0.941 | 0.966 | 0.980 | 0.994 | 0.999 | 0.999 | 0.999 | 0.999 | 0.999 | 0.999 | 0.999 | 0.999 | 0.999 | 0.999 | 0.999 | 0.999 | 0.999 | 0.997 | 0.984 | 0.970 | 0.916 | 0.73 | 1 | YB | TEST POT DATA
E-LASF016 | 772496 | 776494 | 1.7625 | 1.7651 | 1.7678 | 1.7685 | 1.7692 | 1.7724 | 1.7725 | 1.7762 | 1.7834 | 1.7843 | 1.792 | 1.7992 | 49.608 | 49.368 | 39.678 | 0.015572 | 0.015723 | 0.0047 | 0.003708 | 0.019469 | 0.008597 | 0.003955 | 0.011768 | 0.3018 | 0.2381 | 0.5521 | 0.2515 | 0.2358 | 0.4898 | -0.0113 | -0.009 | 3.0724 | -0.014685 | 0.024429 | 0.00039818 | 1.228e-05 | 1.2371e-07 | 0 | 71 | 670 | 696 | 4.25 | 1 | 4 |  | 715(7) | 57 |  |  |  |  | 37/31 |  | 349/308 |  |  |  | 0.09 | 0.31 | 0.52 | 0.68 | 0.80 | 0.88 | 0.924 | 0.954 | 0.972 | 0.981 | 0.991 | 0.994 | 0.998 | 0.999 | 0.999 | 0.999 | 0.999 | 0.999 | 0.999 | 0.999 | 0.999 | 0.999 | 0.999 | 0.999 | 0.999 | 0.990 | 0.963 | 0.889 | 0.650 | 1 | Y | TEST POT DATA
E-LASF017 | 795453 | 799450 | 1.7838 | 1.7868 | 1.7897 | 1.7906 | 1.7913 | 1.7948 | 1.795 | 1.7992 | 1.8073 | 1.8083 | 1.8171 | 1.8254 | 45.289 | 45.039 | 35.939 | 0.017554 | 0.017744 | 0.005259 | 0.004176 | 0.022121 | 0.009826 | 0.004428 | 0.013316 | 0.2996 | 0.2379 | 0.5598 | 0.2495 | 0.2353 | 0.4962 | -0.0106 | -0.0086 | 3.1443 | -0.015656 | 0.026364 | 0.00087942 | -3.5168e-05 | 3.3371e-06 | 0 | 70 | 660 | 685 | 4.33 | 1 | 4 |  | 707(7) | 61 |  |  |  |  | 40/33 |  | 369/324 |  |  |  |  | 0.01 | 0.09 | 0.29 | 0.51 | 0.69 | 0.81 | 0.89 | 0.939 | 0.964 | 0.989 | 0.999 | 0.999 | 0.999 | 0.999 | 0.999 | 0.999 | 0.999 | 0.999 | 0.999 | 0.999 | 0.999 | 0.999 | 0.999 | 0.999 | 0.990 | 0.968 | 0.905 | 0.68 | 1 | Y | TEST POT DATA
E-LASFH2 | 767468 | 771466 | 1.7564 | 1.7592 | 1.7619 | 1.7627 | 1.7634 | 1.7667 | 1.7668 | 1.7707 | 1.7783 | 1.7793 | 1.7875 | 1.7952 | 46.804 | 46.551 | 37.193 | 0.016384 | 0.016557 | 0.004916 | 0.003898 | 0.020618 | 0.00915 | 0.004138 | 0.012419 | 0.3 | 0.2379 | 0.5585 | 0.2499 | 0.2354 | 0.4952 | -0.0091 | -0.0073 | 3.0496 | -0.014375 | 0.024792 | 0.00063885 | -1.0507e-05 | 1.8339e-06 | 0 | 68 | 648 | 680 | 4.1 | 2 | 4 |  | 666(7) | 64 |  |  |  |  | 40/34 |  | 372/338 | [5 empty] | 0.01 | 0.15 | 0.42 | 0.65 | 0.79 | 0.87 | 0.918 | 0.944 | 0.967 | 0.977 | 0.984 | 0.989 | 0.993 | 0.998 | 0.998 | 0.999 | 0.999 | [10 empty] | 1 | Y | TEST POT DATA
E-LASFH9 | 903357 | 909355 | 1.8871 | 1.8911 | 1.8952 | 1.8964 | 1.8975 | 1.9024 | 1.9026 | 1.9086 | 1.9205 | 1.922 | 1.9352 | 1.9478 | 35.699 | 35.458 | 27.763 | 0.025285 | 0.025626 | 0.007434 | 0.005997 | 0.032513 | 0.014662 | 0.006268 | 0.019358 | 0.294 | 0.2372 | 0.5799 | 0.2446 | 0.234 | 0.5133 | -0.0053 | -0.0046 | 3.4999 | -0.014926 | 0.038473 | 0.0018437 | -9.4988e-05 | 1.0437e-05 | 0 | 75 | 695 | 733 | 5.52 | [11 empty] | 388/355 | [32 empty] | 1 | AY | TEST POT DATA

## English
2001.11.01
Glass Type | Code |  | Refractive Index | [11 empty] | Abbe Number |  |  | Dispersions |  | Partial Dispersions | [5 empty] | Relative Partial Dispersions | [5 empty] | Deviation of Relative Partial Dispersions delta P from "Normal" |  | Constants of Dispersion Formula | [9 empty] | Specific Gravity | [9 empty] | Coloring |  | Internal Transmittance (T 10mm) | [32 empty] | Bubble Quality Group | Notes
| Code(d) | Code(e) | nA' | nr | nC | nC' | nHe-Ne | nD | nd | ne | nF | nF' | ng | nh | vd | ve | vg | nF-nC | nF'-nC' | nd-nC | ne-nd | ng-nd | ng-nF | nd-nC' | nF'-nd | Pd,C | Pe,d | Pg,F | P'd,C' | P'e,d | P'g,F' | delta Pg,d | delta Pg,F | A0 | A1 | A2 | A3 | A4 | A5 | A6 | Expansion Coefficients | Transformation Temperature | Yield Point |  | Water Resistance (Powder) | Acid Resistance (Powder) | Acid Resistance (Surface) | Knoop Hardness | Abrasion | Photoelastic Constant | Young's Modulus | Rigidity Modulus | Poisson's Ratio | lambda80/lambda5 | lambda70/lambda5 | lambda80/lambda5 | 280nm | 290nm | 300nm | 310nm | 320nm | 330nm | 340nm | 350nm | 360nm | 370nm | 380nm | 390nm | 400nm | 420nm | 440nm | 460nm | 480nm | 500nm | 550nm | 600nm | 650nm | 700nm | 800nm | 900nm | 1000nm | 1200nm | 1400nm | 1600nm | 1800nm | 2000nm | 2200nm | 2400nm
E-FK5 | 487704 | 489702 | 1.4828 | 1.4841 | 1.4853 | 1.4857 | 1.486 | 1.4874 | 1.4875 | 1.4891 | 1.4923 | 1.4927 | 1.4959 | 1.4989 | 70.406 | 70.219 | 57.746 | 0.006924 | 0.006966 | 0.002144 | 0.001653 | 0.008442 | 0.003662 | 0.0018 | 0.005166 | 0.3096 | 0.2387 | 0.5289 | 0.2584 | 0.2373 | 0.4703 | 0.002 | 0.0027 | 2.1888 | -0.0095572 | 0.0089915 | 0.00014561 | -5.2843e-06 | 3.4588e-07 | 0 | 101 | 470 | 557 | 2.45 | 5 | 4 | [7 empty] | 31/28 |  | 304/274 | 0.23 | 0.57 | 0.82 | 0.928 | 0.970 | 0.988 | 0.996 | 0.997 | 0.981 | 0.984 | 0.983 | 0.986 | 0.988 | 0.989 | 0.990 | 0.992 | 0.993 | 0.996 | 0.998 | 0.999 | 0.999 | 0.999 | [10 empty] | 1 | CY | TEST POT DATA
E-FK01 | 497816 | 498812 | 1.493 | 1.4941 | 1.4951 | 1.4954 | 1.4957 | 1.497 | 1.497 | 1.4985 | 1.5012 | 1.5016 | 1.5045 | 1.5072 | 81.636 | 81.221 | 66.249 | 0.006088 | 0.006137 | 0.001857 | 0.001454 | 0.007502 | 0.003271 | 0.001561 | 0.004576 | 0.305 | 0.2388 | 0.5373 | 0.2544 | 0.2369 | 0.4768 | 0.0389 | 0.0299 | 2.2225 | -0.008508 | 0.0056668 | 0.00084185 | -9.8041e-05 | 4.9187e-06 | 0 | 153 | 468 | 498 | 3.64 | 2 | 3 |  | 340(3) | 504 |  |  |  |  | 34/29 |  | 336/290 | 0.01 | 0.06 | 0.20 | 0.41 | 0.63 | 0.80 | 0.900 | 0.953 | 0.980 | 0.992 | 0.999 | 0.999 | 0.999 | 0.999 | 0.999 | 0.999 | 0.999 | 0.999 | 0.999 | 0.999 | 0.999 | 0.999 | 0.999 | 0.999 | 0.999 | 0.999 | 0.999 | 0.999 | 0.996 | 0.995 | 0.988 | 0.991 | 1 | YB | TEST POT DATA
E-FKH1 | 498825 | 499821 | 1.4939 | 1.4949 | 1.496 | 1.4963 | 1.4966 | 1.4978 | 1.4978 | 1.4993 | 1.502 | 1.5024 | 1.5053 | 1.5079 | 82.516 | 82.088 | 66.866 | 0.006033 | 0.006082 | 0.00184 | 0.00144 | 0.007445 | 0.003252 | 0.001547 | 0.004535 | 0.305 | 0.2387 | 0.539 | 0.2544 | 0.2368 | 0.4785 | 0.0426 | 0.0331 | 2.2203 | -0.005135 | 0.0084159 | 5.4264e-05 | 7.6129e-06 | -4.8986e-07 | 0 | 153 | 482 | 512 | 3.87 | [9 empty] | 35/30 |  | 342/301 |  | 0.01 | 0.06 | 0.17 | 0.38 | 0.61 | 0.80 | 0.909 | 0.968 | 0.994 | 0.999 | 0.999 | 0.999 | 0.999 | 0.999 | 0.999 | 0.999 | 0.999 | 0.999 | 0.999 | 0.999 | 0.999 | 0.999 | 0.999 | 0.999 | 0.999 | 0.999 | 0.999 | 0.999 | 0.999 | 0.994 | 0.991 | 1 | AY | TEST POT DATA
E-PKH1 | 519700 | 520698 | 1.5136 | 1.515 | 1.5163 | 1.5167 | 1.517 | 1.5185 | 1.5186 | 1.5204 | 1.5237 | 1.5241 | 1.5277 | 1.5309 | 69.977 | 69.755 | 57.203 | 0.007411 | 0.00746 | 0.002286 | 0.001769 | 0.009066 | 0.003941 | 0.001919 | 0.005541 | 0.3085 | 0.2387 | 0.5318 | 0.2572 | 0.2371 | 0.4725 | 0.0052 | 0.0049 | 2.2797 | -0.0096794 | 0.009833 | 0.00016589 | -3.8634e-06 | 1.3937e-07 | 0 | 78 | 574 | 620 | 2.6 | 1 | 1 |  | 536(5) | 188 |  | 73.9 | 30.5 |  |  |  | 332/286 | 0.02 |  | 0.23 |  | 0.64 |  | 0.88 |  | 0.940 |  | 0.973 |  | 0.990 | 0.992 | 0.991 | 0.990 | 0.993 | 0.995 | 0.999 | 0.999 | 0.999 | 0.999 | [10 empty] | 1 | AY | TEST POT DATA
E-PSK02 | 618634 | 620631 | 1.6117 | 1.6134 | 1.615 | 1.6155 | 1.6159 | 1.6179 | 1.618 | 1.6203 | 1.6248 | 1.6253 | 1.6301 | 1.6345 | 63.372 | 63.06 | 51.079 | 0.009752 | 0.009837 | 0.002965 | 0.002325 | 0.012099 | 0.005312 | 0.002493 | 0.007344 | 0.304 | 0.2384 | 0.5447 | 0.2534 | 0.2364 | 0.4834 | 0.0084 | 0.0067 | 2.5765 | -0.008174 | 0.015271 | -0.00011739 | 4.6995e-05 | -2.2597e-06 | 0 | 110 | 617 | 652 | 3.55 | 2 | 5 |  | 355(4) | 341 |  |  |  |  | 38/32 |  | 369/323 |  |  |  |  | 0.01 | 0.06 | 0.20 | 0.41 | 0.63 | 0.79 | 0.89 | 0.948 | 0.977 | 0.996 | 0.999 | 0.999 | 0.999 | 0.999 | 0.999 | 0.999 | 0.999 | 0.999 | 0.999 | 0.999 | 0.999 | 0.999 | 0.999 | 0.999 | 0.987 | 0.963 | 0.88 | 0.77 | 1 | YB | TEST POT DATA
E-PSK03 | 603655 | 605652 | 1.597 | 1.5986 | 1.6002 | 1.6006 | 1.6011 | 1.6029 | 1.603 | 1.6052 | 1.6094 | 1.6099 | 1.6144 | 1.6185 | 65.465 | 65.173 | 52.997 | 0.009211 | 0.009286 | 0.002813 | 0.002197 | 0.011378 | 0.00498 | 0.002365 | 0.006921 | 0.3054 | 0.2385 | 0.5407 | 0.2547 | 0.2366 | 0.48 | 0.0075 | 0.0062 | 2.5313 | -0.0086558 | 0.014283 | -0.00011511 | 4.1551e-05 | -1.987e-06 | 0 | 105 | 609 | 641 | 3.52 | 1 | 5 |  | 316(3) | 398 |  |  |  |  | 37/32 |  | 362/313 |  |  | 0.02 | 0.07 | 0.20 | 0.38 | 0.58 | 0.74 | 0.85 | 0.924 | 0.966 | 0.985 | 0.996 | 0.999 | 0.999 | 0.999 | 0.999 | 0.999 | 0.999 | 0.999 | 0.999 | 0.998 | 0.999 | 0.999 | 0.999 | 0.999 | 0.995 | 0.996 | 0.974 | 0.954 | 0.88 | 0.83 | 1 | Y
E-BK7 | 517641 | 519639 | 1.5114 | 1.5129 | 1.5143 | 1.5147 | 1.5151 | 1.5167 | 1.5168 | 1.5187 | 1.5224 | 1.5228 | 1.5267 | 1.5303 | 64.103 | 63.89 | 52.186 | 0.008062 | 0.008119 | 0.002478 | 0.001923 | 0.009903 | 0.004319 | 0.002081 | 0.006038 | 0.3074 | 0.2385 | 0.5357 | 0.2563 | 0.2369 | 0.476 | -0.0023 | -0.0011 | 2.2712 | -0.0096613 | 0.011031 | 7.0038e-05 | 1.3966e-05 | -7.6256e-07 | 0 | 92 | 564 | 611 | 2.52 | [9 empty] | 33/29 |  | 321/286 | 0.01 | 0.08 | 0.30 | 0.58 | 0.78 | 0.89 | 0.952 | 0.979 | 0.993 | 0.998 | 0.998 | 0.999 | 0.999 | 0.999 | 0.999 | 0.999 | 0.999 | 0.999 | 0.999 | 0.999 | 0.999 | 0.999 | 0.999 | 0.999 | 0.999 | 0.999 | 0.989 | 0.996 | 0.969 | 0.932 | 0.83 | 0.77 | 1 | T | TEMPORARY DATA
E-BAK1 | 572577 | 575575 | 1.566 | 1.5678 | 1.5695 | 1.57 | 1.5704 | 1.5724 | 1.5725 | 1.5749 | 1.5794 | 1.58 | 1.5849 | 1.5894 | 57.735 | 57.452 | 46.371 | 0.009916 | 0.010006 | 0.003002 | 0.002361 | 0.012346 | 0.005432 | 0.002524 | 0.007482 | 0.3027 | 0.2381 | 0.5478 | 0.2522 | 0.236 | 0.4861 | 0.0008 | 0.0003 | 2.4435 | -0.016146 | 0.0088193 | 0.0014469 | -0.00013633 | 6.0331e-06 | 0 | 85 | 597 | 654 | 3.16 | 1 | 1 |  | 597(6) | 98 |  |  |  |  | 33/29 |  | 324/291 |  | 0.04 | 0.23 | 0.52 | 0.74 | 0.87 | 0.933 | 0.963 | 0.983 | 0.991 | 0.995 | 0.997 | 0.997 | 0.999 | 0.997 | 0.998 | 0.999 | 0.999 | 0.999 | 0.999 | 0.999 | 0.999 | [10 empty] | 1 | Y | TEST POT DATA
E-BAK2 | 540595 | 542592 | 1.534 | 1.5356 | 1.5372 | 1.5376 | 1.538 | 1.5399 | 1.54 | 1.5421 | 1.5463 | 1.5468 | 1.5512 | 1.5553 | 59.453 | 59.19 | 47.945 | 0.009082 | 0.009159 | 0.002762 | 0.002165 | 0.011262 | 0.004942 | 0.002322 | 0.006837 | 0.3041 | 0.2384 | 0.5442 | 0.2535 | 0.2364 | 0.4831 | -0.0005 | -0.0004 | 2.3366 | -0.0086259 | 0.012508 | 0.00017555 | 4.0227e-06 | -3.5879e-08 | 0 | 85 | 554 | 605 | 2.79 | 1 | 1 |  | 524(5) | 116 |  |  |  |  | 33/29 |  | 320/288 |  | 0.08 | 0.33 | 0.61 | 0.82 | 0.919 | 0.972 | 0.996 | 0.999 | 0.999 | 0.999 | 0.999 | 0.999 | 0.999 | 0.999 | 0.999 | 0.999 | 0.999 | 0.999 | 0.999 | 0.999 | 0.999 | 0.999 | 0.999 | 0.999 | 0.999 | 0.999 | 0.999 | 0.999 | 0.986 | 0.925 | 0.89 | 1 | Y | TEST POT DATA
E-BAK4 | 569563 | 571561 | 1.5623 | 1.564 | 1.5658 | 1.5663 | 1.5667 | 1.5687 | 1.5688 | 1.5712 | 1.5759 | 1.5764 | 1.5814 | 1.586 | 56.337 | 56.059 | 45.217 | 0.010097 | 0.01019 | 0.003058 | 0.002406 | 0.01258 | 0.005541 | 0.002572 | 0.007618 | 0.3029 | 0.2383 | 0.5488 | 0.2524 | 0.2361 | 0.4869 | -0.0013 | -0.001 | 2.422 | -0.0093529 | 0.013828 | 0.0002921 | -5.7782e-06 | 7.0564e-07 | 0 | 83 | 578 | 627 | 3.07 | 2 | 1 |  | 551(6) | 149 |  |  |  |  | 36/32 |  | 353/329 |  |  |  |  | 0.04 | 0.30 | 0.64 | 0.84 | 0.932 | 0.977 | 0.994 | 0.999 | 0.999 | 0.999 | 0.999 | 0.999 | 0.999 | 0.999 | 0.999 | 0.999 | 0.999 | 0.999 | 0.999 | 0.999 | 0.999 | 0.999 | 0.999 | 0.999 | 0.999 | 0.980 | 0.935 | 0.89 | 1 | Y | TEST POT DATA
E-K3 | 518589 | 520587 | 1.5125 | 1.514 | 1.5155 | 1.516 | 1.5164 | 1.5182 | 1.5182 | 1.5203 | 1.5244 | 1.5249 | 1.5292 | 1.5332 | 58.937 | 58.668 | 47.461 | 0.008793 | 0.008869 | 0.002674 | 0.002096 | 0.010919 | 0.0048 | 0.002248 | 0.006621 | 0.3041 | 0.2384 | 0.5459 | 0.2535 | 0.2363 | 0.4846 | 0.0001 | 0.0004 | 2.2708 | -0.0077201 | 0.012629 | -4.6001e-05 | 3.3062e-05 | -1.3746e-06 | 0 | 112 | 475 | 538 | 2.5 | 3 | 2 |  | 434(4) | 109 |  |  |  |  | 34/31 |  | 340/318 |  |  |  | 0.11 | 0.42 | 0.70 | 0.86 | 0.930 | 0.966 | 0.984 | 0.989 | 0.994 | 0.997 | 0.997 | 0.996 | 0.996 | 0.997 | 0.998 | 0.999 | 0.999 | 0.997 | 0.999 | 0.999 | 0.999 | 0.999 | 0.999 | 0.999 | 0.998 | 0.976 | 0.950 | 0.897 | 0.857 | 1 | Y | TEST POT DATA
E-K5 | 522597 | 525595 | 1.5169 | 1.5183 | 1.5198 | 1.5203 | 1.5206 | 1.5224 | 1.5225 | 1.5246 | 1.5286 | 1.5291 | 1.5333 | 1.5373 | 59.734 | 59.456 | 48.094 | 0.008747 | 0.008823 | 0.002665 | 0.002086 | 0.010864 | 0.004782 | 0.002242 | 0.006581 | 0.3047 | 0.2385 | 0.5467 | 0.2541 | 0.2364 | 0.4854 | 0.0021 | 0.0026 | 2.2594 | 0.0090905 | 0.026339 | -0.0037774 | 0.00052287 | -2.6292e-05 | 0 | 108 | 534 | 585 | 2.55 | 3 | 1 |  | 476(5) | 123 |  |  |  |  | 33/29 |  | 323/291 |  | 0.04 | 0.24 | 0.55 | 0.79 | 0.916 | 0.974 | 0.998 | 0.999 | 0.999 | 0.999 | 0.999 | 0.999 | 0.999 | 0.999 | 0.999 | 0.999 | 0.999 | 0.999 | 0.999 | 0.999 | 0.999 | 0.999 | 0.999 | 0.999 | 0.999 | 0.999 | 0.999 | 0.988 | 0.956 | 0.900 | 0.86 | 1 | Y | TEST POT DATA
E-KF6 | 517523 | 520520 | 1.5111 | 1.5128 | 1.5144 | 1.5149 | 1.5153 | 1.5173 | 1.5174 | 1.5198 | 1.5243 | 1.5249 | 1.5298 | 1.5344 | 52.307 | 52.024 | 41.704 | 0.009892 | 0.009991 | 0.002984 | 0.002354 | 0.012407 | 0.005499 | 0.002511 | 0.00748 | 0.3017 | 0.238 | 0.5559 | 0.2513 | 0.2356 | 0.4931 | -0.0015 | -0.0007 | 2.2496 | 0.0022622 | 0.022175 | -0.0022825 | 0.00034444 | -1.7377e-05 | 0 | 87 | 498 | 569 | 2.48 | 1 | 1 |  | 411(4) | 104 |  |  |  |  | 36/34 |  | 360/337 | [6 empty] | 0.20 | 0.65 | 0.88 | 0.956 | 0.978 | 0.989 | 0.994 | 0.996 | 0.997 | 0.998 | 0.999 | 0.999 | 0.999 | 0.999 | 0.999 | 0.999 | 0.999 | 0.999 | 0.999 | 0.999 | 0.984 | 0.994 | 0.983 | 0.984 | 0.923 | 0.923 | 1 | Y | TEST POT DATA
E-BALF4 | 580537 | 582534 | 1.5726 | 1.5745 | 1.5763 | 1.5768 | 1.5773 | 1.5795 | 1.5796 | 1.5821 | 1.5871 | 1.5877 | 1.5931 | 1.5981 | 53.709 | 53.422 | 42.903 | 0.010791 | 0.010897 | 0.003251 | 0.002569 | 0.013509 | 0.005969 | 0.002735 | 0.008162 | 0.3013 | 0.2381 | 0.5531 | 0.251 | 0.2358 | 0.4907 | -0.0009 | -0.0011 | 2.46 | -0.01407 | 0.010496 | 0.0015427 | -0.00016917 | 9.4351e-06 | 0 | 100 | 539 | 580 | 3.13 | 1 | 4 |  | 511(5) | 131 |  |  |  |  | 37/33 |  | 356/326 | [5 empty] | 0.11 | 0.41 | 0.68 | 0.85 | 0.926 | 0.968 | 0.986 | 0.996 | 0.999 | 0.999 | 0.999 | 0.999 | 0.999 | 0.999 | 0.999 | 0.999 | 0.999 | 0.999 | 0.999 | 0.999 | 0.999 | 0.999 | 0.999 | 0.995 | 0.979 | 0.931 | 0.870 | 1 | Y | TEST POT DATA
E-BAF3 | 583465 | 586462 | 1.5748 | 1.5768 | 1.5789 | 1.5795 | 1.5801 | 1.5826 | 1.5827 | 1.5857 | 1.5915 | 1.5922 | 1.5986 | 1.6046 | 46.48 | 46.187 | 36.637 | 0.012536 | 0.01268 | 0.003744 | 0.002978 | 0.015904 | 0.007112 | 0.003153 | 0.009527 | 0.2987 | 0.2376 | 0.5673 | 0.2487 | 0.2349 | 0.5029 | 0.0005 | 0.0009 | 2.4387 | 0.00161 | 0.026888 | -0.0024466 | 0.00039657 | -1.973e-05 | 0 | 76 | 577 | 617 | 2.77 | 1 | 1 |  | 521(5) | 97 |  |  |  |  | 39/35 |  | 377/358 | [7 empty] | 0.08 | 0.45 | 0.76 | 0.901 | 0.958 | 0.984 | 0.999 | 0.999 | 0.999 | 0.999 | 0.999 | 0.999 | 0.999 | 0.999 | 0.999 | 0.999 | 0.999 | 0.999 | 0.999 | 0.989 | 0.999 | 0.988 | 0.977 | 0.900 | 0.86 | 1 | Y | TEST POT DATA
E-BAF4 | 606438 | 609435 | 1.597 | 1.5992 | 1.6015 | 1.6022 | 1.6028 | 1.6055 | 1.6056 | 1.6089 | 1.6154 | 1.6162 | 1.6233 | 1.63 | 43.768 | 43.469 | 34.324 | 0.013837 | 0.014008 | 0.004105 | 0.003287 | 0.017644 | 0.007912 | 0.00346 | 0.010548 | 0.2967 | 0.2376 | 0.5718 | 0.247 | 0.2347 | 0.5066 | 0.0012 | 0.0009 | 2.505 | 0.0033247 | 0.028314 | -0.0020441 | 0.00033431 | -1.5349e-05 | 0 | 75 | 593 | 638 | 2.89 | 2 | 1 |  | 482(5) | 108 |  |  |  |  | 38/35 |  | 375/348 | [7 empty] | 0.02 | 0.33 | 0.70 | 0.88 | 0.956 | 0.989 | 0.999 | 0.999 | 0.999 | 0.999 | 0.999 | 0.999 | 0.999 | 0.999 | 0.999 | 0.999 | 0.999 | 0.999 | 0.999 | 0.999 | 0.999 | 0.998 | 0.990 | 0.925 | 0.900 | 1 | Y | TEST POT DATA
E-BAF8 | 624470 | 627468 | 1.6154 | 1.6176 | 1.6198 | 1.6204 | 1.621 | 1.6236 | 1.6237 | 1.6269 | 1.633 | 1.6338 | 1.6405 | 1.6468 | 47.043 | 46.762 | 37.232 | 0.013259 | 0.013406 | 0.003962 | 0.003153 | 0.016753 | 0.007456 | 0.003336 | 0.01007 | 0.2988 | 0.2378 | 0.5623 | 0.2488 | 0.2352 | 0.4985 | -0.0035 | -0.0031 | 2.5807 | -0.0082668 | 0.019277 | 0.00028739 | 1.544e-05 | 4.6375e-07 | 0 | 80 | 590 | 640 | 3.14 | 1 | 2 |  | 511(5) | 124 |  |  |  |  | 38/35 |  | 371/346 | [7 empty] | 0.12 | 0.47 | 0.73 | 0.86 | 0.921 | 0.849 | 0.974 | 0.981 | 0.986 | 0.990 | 0.994 | 0.997 | 0.997 | 0.998 | 0.999 | [10 empty] | 1 | Y | TEST POT DATA
E-BAF10 | 670472 | 673470 | 1.661 | 1.6634 | 1.6658 | 1.6665 | 1.6671 | 1.6699 | 1.67 | 1.6734 | 1.68 | 1.6808 | 1.688 | 1.6947 | 47.238 | 46.953 | 37.373 | 0.014184 | 0.014342 | 0.00424 | 0.003372 | 0.017928 | 0.007984 | 0.00357 | 0.010772 | 0.2989 | 0.2377 | 0.5629 | 0.2489 | 0.2351 | 0.499 | -0.0026 | -0.0022 | 2.7293 | -0.010609 | 0.020448 | 0.00048458 | -3.0641e-06 | 1.6398e-06 | 0 | 73 | 627 | 663 | 3.82 | 2 | 4 |  | 503(5) | 148 |  |  |  |  | 39/34 |  | 377/342 | [6 empty] | 0.03 | 0.27 | 0.60 | 0.79 | 0.900 | 0.941 | 0.967 | 0.985 | 0.990 | 0.993 | 0.996 | 0.998 | 0.999 | 0.999 | 0.998 | 0.999 | 0.999 | 0.999 | 0.999 | 0.999 | 0.996 | 0.999 | 0.991 | 0.985 | 0.952 | 0.87 | 1 | AY | TEST POT DATA
E-BAF11 | 667483 | 670480 | 1.658 | 1.6603 | 1.6626 | 1.6632 | 1.6639 | 1.6666 | 1.6667 | 1.67 | 1.6764 | 1.6772 | 1.6841 | 1.6907 | 48.316 | 48.032 | 38.311 | 0.013799 | 0.013949 | 0.004131 | 0.003282 | 0.017403 | 0.007735 | 0.003478 | 0.010471 | 0.2994 | 0.2378 | 0.5605 | 0.2493 | 0.2353 | 0.497 | -0.0031 | -0.0028 | 2.7195 | -0.010047 | 0.02003 | 0.00046587 | -7.5163e-06 | 1.7754e-06 | 0 | 76 | 660 | 701 | 3.53 | 2 | 3 |  | 546(5) | 136 |  |  |  |  | 39/34 |  | 375/340 | [32 empty] | 1 | Y | TEST POT DATA
E-BAF12 | 639449 | 643446 | 1.6303 | 1.6327 | 1.6351 | 1.6357 | 1.6363 | 1.6392 | 1.6393 | 1.6427 | 1.6493 | 1.6501 | 1.6574 | 1.6643 | 44.882 | 44.6 | 35.326 | 0.014244 | 0.01441 | 0.004244 | 0.003383 | 0.018097 | 0.008097 | 0.003574 | 0.010836 | 0.298 | 0.2375 | 0.5684 | 0.248 | 0.2348 | 0.5039 | -0.0011 | -0.0007 | 2.6283 | -0.010097 | 0.020318 | 0.0003753 | 1.4598e-05 | 1.3713e-06 | 0 | 80 | 592 | 635 | 3.22 | 1 | 2 |  | 535(5) | 144 |  |  |  |  | 39/35 |  | 376/350 | [7 empty] | 0.06 | 0.38 | 0.69 | 0.85 | 0.922 | 0.956 | 0.981 | 0.988 | 0.992 | 0.995 | 0.988 | 0.999 | 0.999 | 0.998 | 0.999 | 0.999 | 0.999 | 0.999 | 0.999 | 0.999 | 0.999 | 0.992 | 0.979 | 0.925 | 0.83 | 1 | Y | TEST POT DATA
E-BASF2 | 664359 | 669356 | 1.6532 | 1.6561 | 1.659 | 1.6599 | 1.6607 | 1.6643 | 1.6645 | 1.6688 | 1.6775 | 1.6786 | 1.6884 | 1.6979 | 35.913 | 35.649 | 27.781 | 0.018502 | 0.018762 | 0.005423 | 0.004386 | 0.023918 | 0.010839 | 0.004575 | 0.014187 | 0.2931 | 0.2371 | 0.5858 | 0.2438 | 0.2338 | 0.5187 | 0.002 | 0.0017 | 2.677 | 0.0030117 | 0.03312 | -0.00092566 | 0.00018054 | -2.6222e-06 | 0 | 103 | 572 | 616 | 3.1 | 1 | 1 |  | 503(5) | 175 |  |  |  |  | 41/36 |  | 389/353 | [8 empty] | 0.05 | 0.34 | 0.64 | 0.81 | 0.89 | 0.961 | 0.980 | 0.988 | 0.992 | 0.996 | 0.999 | 0.999 | 0.999 | 0.999 | 0.999 | 0.999 | 0.999 | 0.999 | 0.999 | 0.999 | 0.988 | 0.980 | 0.944 | 0.906 | 1 | Y | TEST POT DATA
E-BASF6 | 668420 | 671417 | 1.6577 | 1.6602 | 1.6628 | 1.6636 | 1.6643 | 1.6674 | 1.6676 | 1.6713 | 1.6787 | 1.6797 | 1.6879 | 1.6957 | 41.963 | 41.674 | 32.823 | 0.015908 | 0.016109 | 0.004706 | 0.003775 | 0.020338 | 0.009136 | 0.003966 | 0.012143 | 0.2958 | 0.2373 | 0.5743 | 0.2462 | 0.2343 | 0.5087 | 0.0007 | 0.0004 | 2.7138 | -0.0094107 | 0.022191 | 0.00073518 | -2.1152e-05 | 3.731e-06 | 0 | 80 | 601 | 642 | 3.2 | 1 | 4 |  | 510(5) | 128 |  |  |  |  | 40/35 |  | 387/352 | [32 empty] | 1 | Y | TEST POT DATA
E-BASF7 | 702412 | 706409 | 1.6909 | 1.6937 | 1.6965 | 1.6973 | 1.698 | 1.7014 | 1.7015 | 1.7056 | 1.7135 | 1.7146 | 1.7233 | 1.7319 | 41.168 | 40.889 | 32.184 | 0.017041 | 0.017256 | 0.005042 | 0.004047 | 0.021798 | 0.009799 | 0.00425 | 0.013006 | 0.2959 | 0.2375 | 0.575 | 0.2463 | 0.2345 | 0.5095 | -0.0003 | -0.0003 | 2.8352 | -0.017851 | 0.015398 | 0.0037191 | -0.00048848 | 3.2902e-05 | 0 | 83 | 628 | 679 | 3.55 | 1 | 3 |  | 517(5) | 148 |  |  |  |  | 41/35 |  | 388/356 | [7 empty] | 0.03 | 0.23 | 0.51 | 0.71 | 0.83 | 0.902 | 0.964 | 0.984 | 0.993 | 0.999 | 0.999 | 0.999 | 0.999 | 0.999 | 0.999 | 0.999 | 0.999 | 0.999 | 0.999 | 0.997 | 0.999 | 0.992 | 0.988 | 0.962 | 0.88 | 1 | Y | TEST POT DATA
E-BASF8 | 723379 | 728377 | 1.7117 | 1.7147 | 1.7178 | 1.7187 | 1.7195 | 1.7232 | 1.7234 | 1.7279 | 1.7369 | 1.738 | 1.748 | 1.7577 | 37.949 | 37.674 | 29.431 | 0.019063 | 0.019322 | 0.005606 | 0.004516 | 0.02458 | 0.011123 | 0.004726 | 0.014596 | 0.2941 | 0.2369 | 0.5835 | 0.2446 | 0.2337 | 0.5167 | 0.0031 | 0.0028 | 2.8885 | -0.011726 | 0.026912 | 0.00093185 | -1.7718e-05 | 5.6311e-06 | 0 | 86 | 634 | 682 | 3.58 | 1 | 3 |  | 511(5) | 150 |  |  |  |  | 42/36 |  | 394/360 | [8 empty] | 0.11 | 0.37 | 0.62 | 0.77 | 0.87 | 0.949 | 0.976 | 0.987 | 0.995 | 0.999 | 0.999 | 0.999 | 0.999 | 0.999 | 0.999 | 0.999 | 0.999 | 0.999 | 0.999 | 0.999 | 0.999 | 0.988 | 0.961 | 0.88 | 1 | Y | TEST POT DATA
E-SK2 | 607567 | 610565 | 1.6005 | 1.6023 | 1.6041 | 1.6047 | 1.6051 | 1.6073 | 1.6074 | 1.6099 | 1.6148 | 1.6155 | 1.6207 | 1.6256 | 56.749 | 56.454 | 45.579 | 0.010703 | 0.010804 | 0.003236 | 0.002552 | 0.013326 | 0.005859 | 0.002723 | 0.008081 | 0.3023 | 0.2384 | 0.5474 | 0.252 | 0.2362 | 0.4855 | -0.0013 | -0.0017 | 2.5423 | -0.010014 | 0.013663 | 0.00082859 | -8.5903e-05 | 5.0795e-06 | 0 | 59 | 618 | 664 | 3.45 | 1 | 4 |  | 466(5) | 110 |  |  |  |  | 35/30 |  | 343/300 |  | 0.01 | 0.07 | 0.22 | 0.44 | 0.63 | 0.78 | 0.87 | 0.933 | 0.967 | 0.982 | 0.992 | 0.998 | 0.999 | 0.999 | 0.999 | 0.999 | 0.999 | 0.999 | 0.999 | 0.998 | 0.999 | 0.999 | 0.999 | 0.999 | 0.999 | 0.996 | 0.999 | 0.986 | 0.976 | 0.908 | 0.79 | 1 | Y | TEST POT DATA
E-SK4 | 613587 | 615585 | 1.6059 | 1.6078 | 1.6096 | 1.61 | 1.6105 | 1.6126 | 1.6127 | 1.6152 | 1.62 | 1.6206 | 1.6257 | 1.6304 | 58.729 | 58.457 | 47.307 | 0.010433 | 0.010524 | 0.003167 | 0.002487 | 0.012952 | 0.005686 | 0.002663 | 0.007861 | 0.3036 | 0.2384 | 0.545 | 0.253 | 0.2363 | 0.4838 | -0.0007 | -0.0008 | 2.5594 | -0.010167 | 0.014588 | 0.00036544 | -1.5915e-05 | 9.9861e-07 | 0 | 72 | 653 | 696 | 3.54 | 2 | 4 |  | 598(6) | 144 |  |  |  |  | 36/31 |  | 345/310 |  | 0.01 | 0.07 | 0.20 | 0.35 | 0.53 | 0.72 | 0.86 | 0.940 | 0.983 | 0.999 | 0.999 | 0.999 | 0.999 | 0.999 | 0.999 | 0.999 | 0.999 | 0.999 | 0.999 | 0.999 | 0.999 | 0.999 | 0.999 | 0.999 | 0.999 | 0.999 | 0.999 | 0.999 | 0.989 | 0.944 | 0.848 | 1 | Y | TEST POT DATA
E-SK5 | 589612 | 591609 | 1.5828 | 1.5845 | 1.5862 | 1.5867 | 1.5871 | 1.589 | 1.5891 | 1.5914 | 1.5958 | 1.5964 | 1.601 | 1.6054 | 61.164 | 60.922 | 49.515 | 0.009632 | 0.009708 | 0.002944 | 0.002297 | 0.011898 | 0.00521 | 0.002474 | 0.007234 | 0.3056 | 0.2385 | 0.5409 | 0.2548 | 0.2366 | 0.4804 | -0.0017 | -0.0008 | 2.4862 | -0.0096209 | 0.014687 | -0.00011788 | 4.4388e-05 | -2.0523e-06 | 0 | 69 | 613 | 655 | 3.2 | 2 | 4 |  | 611(6) | 126 |  | 86.7 | 34.6 | 0.252 | 35/30 |  | 334/294 |  | 0.02 | 0.14 | 0.36 | 0.58 | 0.75 | 0.86 | 0.918 | 0.957 | 0.972 | 0.985 | 0.988 | 0.992 | 0.993 | 0.994 | 0.995 | 0.996 | 0.997 | 0.999 | 0.999 | 0.998 | 0.999 | [10 empty] | 1 | Y | TEST POT DATA
E-SK10 | 623570 | 625568 | 1.6157 | 1.6176 | 1.6195 | 1.62 | 1.6205 | 1.6227 | 1.6228 | 1.6254 | 1.6304 | 1.631 | 1.6364 | 1.6413 | 57.033 | 56.762 | 45.889 | 0.01092 | 0.011018 | 0.003311 | 0.002603 | 0.013572 | 0.005963 | 0.002785 | 0.008233 | 0.3032 | 0.2384 | 0.5461 | 0.2528 | 0.2362 | 0.4846 | -0.0029 | -0.0026 | 2.5891 | -0.010012 | 0.015617 | 0.00032876 | -9.8486e-06 | 7.8288e-07 | 0 | 78 | 638 | 680 | 3.57 | 2 | 4 |  | 547(5) | 167 |  |  |  |  | 35/31 |  | 344/309 | [32 empty] | 1 | AY | TEST POT DATA
E-SK11 | 564607 | 566604 | 1.5577 | 1.5594 | 1.561 | 1.5615 | 1.5619 | 1.5638 | 1.5638 | 1.5661 | 1.5703 | 1.5708 | 1.5753 | 1.5795 | 60.68 | 60.431 | 49.119 | 0.009292 | 0.009367 | 0.002836 | 0.002216 | 0.011479 | 0.005023 | 0.002384 | 0.006983 | 0.3052 | 0.2385 | 0.5406 | 0.2545 | 0.2366 | 0.48 | -0.0026 | -0.0019 | 2.4103 | -0.010129 | 0.012675 | 0.00025735 | -6.2428e-06 | 3.3593e-07 | 0 | 76 | 564 | 622 | 2.98 | 2 | 3 |  | 492(5) | 106 |  |  |  |  | 35/30 |  | 336/300 | 0.02 | 0.13 | 0.34 | 0.58 | 0.76 | 0.87 | 0.934 | 0.968 | 0.985 | 0.991 | 0.993 | 0.998 | 0.998 | 0.998 | 0.996 | 0.997 | 0.999 | 0.999 | 0.999 | 0.999 | 0.998 | 0.999 | [10 empty] | 1 | Y | TEST POT DATA
E-SK14 | 603607 | 605604 | 1.5966 | 1.5983 | 1.6001 | 1.6006 | 1.601 | 1.603 | 1.6031 | 1.6055 | 1.61 | 1.6106 | 1.6154 | 1.6199 | 60.669 | 60.409 | 49.045 | 0.009941 | 0.010023 | 0.003031 | 0.002371 | 0.012297 | 0.005387 | 0.002548 | 0.007475 | 0.3049 | 0.2385 | 0.5419 | 0.2542 | 0.2366 | 0.4811 | -0.001 | -0.0007 | 2.531 | -0.010774 | 0.01401 | 0.00024789 | -1.0882e-06 | 1.0342e-07 | 0 | 70 | 658 | 694 | 3.43 | 2 | 4 |  | 574(6) | 126 |  |  |  |  | 35/31 |  | 338/306 |  | 0.03 | 0.16 | 0.38 | 0.59 | 0.75 | 0.85 | 0.917 | 0.953 | 0.973 | 0.984 | 0.988 | 0.993 | 0.995 | 0.995 | 0.996 | 0.998 | 0.999 | 0.999 | 0.999 | 0.999 | 0.999 | [10 empty] | 1 | Y | TEST POT DATA
E-SK15 | 623582 | 626580 | 1.616 | 1.6179 | 1.6197 | 1.6203 | 1.6207 | 1.6229 | 1.623 | 1.6255 | 1.6304 | 1.6311 | 1.6363 | 1.6411 | 58.229 | 57.958 | 46.912 | 0.010699 | 0.010793 | 0.003249 | 0.002551 | 0.01328 | 0.00583 | 0.002732 | 0.008061 | 0.3037 | 0.2384 | 0.5449 | 0.2531 | 0.2364 | 0.4836 | -0.0019 | -0.0018 | 2.5951 | -0.013302 | 0.012951 | 0.00094698 | -9.2816e-05 | 5.0747e-06 | 0 | 80 | 645 | 681 | 3.66 | 2 | 4 |  | 471(5) | 156 |  |  |  |  | 36/32 |  | 344/305 |  |  | 0.02 | 0.13 | 0.37 | 0.60 | 0.77 | 0.88 | 0.939 | 0.976 | 0.993 | 0.999 | 0.999 | 0.999 | 0.999 | 0.999 | 0.999 | 0.999 | 0.999 | 0.999 | 0.999 | 0.999 | 0.999 | 0.999 | 0.999 | 0.999 | 0.997 | 0.999 | 0.997 | 0.984 | 0.942 | 0.85 | 1 | Y | TEST POT DATA
E-SK16 | 620603 | 623600 | 1.6137 | 1.6155 | 1.6173 | 1.6178 | 1.6182 | 1.6203 | 1.6204 | 1.6229 | 1.6276 | 1.6281 | 1.6332 | 1.6378 | 60.287 | 60.029 | 48.702 | 0.010291 | 0.010376 | 0.003134 | 0.002454 | 0.012739 | 0.005582 | 0.002634 | 0.007742 | 0.3045 | 0.2385 | 0.5424 | 0.2539 | 0.2365 | 0.4816 | -0.0009 | -0.0008 | 2.5857 | -0.011456 | 0.014091 | 0.00043997 | -2.6768e-05 | 1.5133e-06 | 0 | 76 | 651 | 688 | 3.6 | [9 empty] | 35/31 |  | 346/312 |  | 0.02 | 0.10 | 0.26 | 0.47 | 0.66 | 0.79 | 0.88 | 0.940 | 0.971 | 0.991 | 0.999 | 0.999 | 0.999 | 0.999 | 0.999 | 0.999 | 0.999 | 0.999 | 0.999 | 0.999 | 0.999 | 0.999 | 0.999 | 0.999 | 0.999 | 0.999 | 0.999 | 0.999 | 0.981 | 0.920 | 0.80 | 1 | Y | TEST POT DATA
E-SK18 | 639555 | 641552 | 1.6311 | 1.6331 | 1.6351 | 1.6356 | 1.6361 | 1.6384 | 1.6385 | 1.6413 | 1.6466 | 1.6472 | 1.6529 | 1.6582 | 55.482 | 55.202 | 44.494 | 0.011509 | 0.011617 | 0.003479 | 0.002741 | 0.014351 | 0.006321 | 0.002926 | 0.008691 | 0.3023 | 0.2382 | 0.5492 | 0.2519 | 0.2359 | 0.4872 | -0.0021 | -0.0021 | 2.6525 | -0.020708 | 0.0082357 | 0.0025989 | -0.00030272 | 1.592e-05 | 0 | 81 | 647 | 684 | 3.67 | 3 | 5 |  | 488(5) | 165 |  |  |  |  | 38/34 |  | 364/332 | [32 empty] | 1 | Y | TEST POT DATA
E-SSK2 | 622531 | 625528 | 1.6148 | 1.6168 | 1.6188 | 1.6193 | 1.6199 | 1.6222 | 1.6223 | 1.6251 | 1.6305 | 1.6312 | 1.637 | 1.6424 | 53.057 | 52.764 | 42.356 | 0.011729 | 0.011847 | 0.003528 | 0.002793 | 0.014692 | 0.006491 | 0.002969 | 0.008878 | 0.3008 | 0.2381 | 0.5534 | 0.2506 | 0.2358 | 0.4908 | -0.0016 | -0.0019 | 2.5912 | -0.014272 | 0.012397 | 0.0015377 | -0.00015927 | 8.5521e-06 | 0 | 89 | 593 | 646 | 3.45 | 2 | 4 |  | 437(4) | 195 |  |  |  |  | 37/33 |  | 353/332 | [5 empty] | 0.05 | 0.34 | 0.65 | 0.82 | 0.910 | 0.949 | 0.970 | 0.980 | 0.988 | 0.990 | 0.992 | 0.993 | 0.995 | 0.995 | 0.994 | 0.995 | 0.995 | 0.999 | 0.999 | 0.999 | 0.999 | 0.999 | 0.997 | 0.986 | 0.976 | 0.933 | 0.83 | 1 | Y | TEST POT DATA
E-SSK5 | 658509 | 662506 | 1.6502 | 1.6524 | 1.6545 | 1.6552 | 1.6558 | 1.6583 | 1.6584 | 1.6615 | 1.6675 | 1.6682 | 1.6747 | 1.6807 | 50.892 | 50.606 | 40.522 | 0.012938 | 0.013072 | 0.003886 | 0.00308 | 0.016249 | 0.007197 | 0.003271 | 0.009801 | 0.3004 | 0.2381 | 0.5563 | 0.2502 | 0.2356 | 0.4933 | -0.0029 | -0.0027 | 2.696 | -0.010073 | 0.018866 | 0.00036804 | 4.0608e-06 | 4.5746e-07 | 0 | 82 | 642 | 679 | 3.82 | 1 | 3 |  | 521(5) | 184 |  |  |  |  | 38/34 |  | 366/331 | [6 empty] | 0.08 | 0.37 | 0.66 | 0.83 | 0.911 | 0.951 | 0.972 | 0.988 | 0.992 | 0.995 | 0.998 | 0.999 | 0.999 | 0.999 | 0.999 | 0.999 | 0.999 | 0.999 | 0.999 | 0.999 | 0.999 | 0.999 | 0.990 | 0.981 | 0.941 | 0.850 | 1 | Y | TEST POT DATA
E-SSK8 | 618498 | 621495 | 1.6098 | 1.6119 | 1.614 | 1.6146 | 1.6151 | 1.6176 | 1.6177 | 1.6207 | 1.6264 | 1.6271 | 1.6334 | 1.6393 | 49.776 | 49.487 | 39.494 | 0.01241 | 0.012542 | 0.003719 | 0.002952 | 0.015641 | 0.00695 | 0.00313 | 0.009412 | 0.2997 | 0.2379 | 0.56 | 0.2496 | 0.2354 | 0.4967 | -0.0008 | -0.0008 | 2.5705 | -0.011969 | 0.014971 | 0.0011285 | -0.00011041 | 7.3982e-06 | 0 | 94 | 591 | 642 | 3.22 | 3 | 4 |  | 483(5) | 184 |  |  |  |  | 39/34 |  | 375/341 | [6 empty] | 0.03 | 0.25 | 0.57 | 0.77 | 0.88 | 0.932 | 0.961 | 0.982 | 0.987 | 0.990 | 0.994 | 0.996 | 0.998 | 0.996 | 0.993 | 0.996 | 0.999 | 0.999 | 0.999 | 0.999 | 0.999 | 0.996 | 0.984 | 0.971 | 0.930 | 0.87 | 1 | Y | TEST POT DATA
E-LLF1 | 548458 | 551455 | 1.5406 | 1.5426 | 1.5446 | 1.5451 | 1.5457 | 1.548 | 1.5481 | 1.551 | 1.5565 | 1.5573 | 1.5634 | 1.5692 | 45.789 | 45.495 | 36.045 | 0.011971 | 0.012111 | 0.003569 | 0.002843 | 0.015207 | 0.006805 | 0.003006 | 0.009105 | 0.2981 | 0.2375 | 0.5685 | 0.2482 | 0.2347 | 0.5038 | 0.0007 | 0.001 | 2.3511 | -0.009048 | 0.015555 | 0.00044951 | -1.0207e-05 | 2.3449e-06 | 0 | 78 | 543 | 607 | 2.52 | 2 | 1 |  | 467(5) | 126 |  |  |  |  | 37/34 |  | 365/342 | [7 empty] | 0.16 | 0.58 | 0.83 | 0.926 | 0.966 | 0.981 | 0.989 | 0.991 | 0.992 | 0.994 | 0.995 | 0.996 | 0.997 | 0.994 | 0.993 | 0.993 | 0.999 | 0.999 | 0.999 | 0.994 | 0.994 | 0.988 | 0.982 | 0.919 | 0.902 | 1 | Y | TEST POT DATA
E-LLF2 | 541472 | 543469 | 1.5335 | 1.5354 | 1.5373 | 1.5378 | 1.5383 | 1.5406 | 1.5407 | 1.5434 | 1.5487 | 1.5494 | 1.5552 | 1.5607 | 47.224 | 46.941 | 37.317 | 0.01145 | 0.011577 | 0.00343 | 0.00272 | 0.01449 | 0.00647 | 0.002888 | 0.008689 | 0.2996 | 0.2376 | 0.5651 | 0.2495 | 0.2349 | 0.5011 | -0.0011 | 0 | 2.3111 | 0.0035921 | 0.026353 | -0.0028618 | 0.00044296 | -2.2279e-05 | 0 | 81 | 536 | 597 | 2.52 | 2 | 1 |  | 473(5) | 126 |  |  |  |  | 37/34 |  | 368/340 | [32 empty] | 1 | Y | TEST POT DATA
E-LLF6 | 532489 | 534486 | 1.5248 | 1.5266 | 1.5285 | 1.529 | 1.5295 | 1.5316 | 1.5317 | 1.5343 | 1.5393 | 1.54 | 1.5455 | 1.5507 | 48.867 | 48.573 | 38.665 | 0.010881 | 0.011 | 0.00326 | 0.002586 | 0.013752 | 0.006131 | 0.002744 | 0.008256 | 0.2996 | 0.2377 | 0.5635 | 0.2495 | 0.2351 | 0.4996 | 0.0007 | 0.0011 | 2.3047 | -0.0086413 | 0.014594 | 0.0002066 | 1.8893e-05 | 1.8263e-07 | 0 | 81 | 529 | 590 | 2.51 |  |  |  | 539(5) | 117 |  |  |  |  | 37/34 |  | 363/339 | [6 empty] | 0.09 | 0.50 | 0.80 | 0.921 | 0.963 | 0.982 | 0.989 | 0.993 | 0.993 | 0.994 | 0.995 | 0.997 | 0.999 | 0.999 | 0.999 | 0.999 | 0.999 | 0.999 | 0.999 | 0.999 | 0.999 | 0.999 | 0.991 | 0.984 | 0.932 | 0.921 | 1 | Y | TEST POT DATA
E-LF5 | 581407 | 585405 | 1.5725 | 1.5749 | 1.5772 | 1.5779 | 1.5785 | 1.5813 | 1.5814 | 1.5848 | 1.5915 | 1.5923 | 1.5997 | 1.6069 | 40.737 | 40.464 | 31.79 | 0.014273 | 0.014453 | 0.004224 | 0.003384 | 0.01829 | 0.008241 | 0.003558 | 0.010895 | 0.2959 | 0.2371 | 0.5774 | 0.2462 | 0.2341 | 0.5117 | 0.001 | 0.0014 | 2.4458 | -0.010067 | 0.018437 | 0.00064417 | -1.7418e-05 | 3.7764e-06 | 0 | 86 | 541 | 598 | 2.58 | 2 | 1 |  | 503(5) | 125 |  |  |  |  | 38/35 |  | 377/352 | [7 empty] | 0.01 | 0.27 | 0.66 | 0.87 | 0.949 | 0.982 | 0.999 | 0.999 | 0.999 | 0.999 | 0.999 | 0.999 | 0.999 | 0.999 | 0.999 | 0.999 | 0.999 | 0.999 | 0.999 | 0.999 | 0.999 | 0.992 | 0.983 | 0.920 | 0.900 | 1 | Y | TEST POT DATA
E-LF6 | 567427 | 570424 | 1.5591 | 1.5612 | 1.5634 | 1.564 | 1.5646 | 1.5672 | 1.5673 | 1.5705 | 1.5767 | 1.5775 | 1.5842 | 1.5908 | 42.701 | 42.408 | 33.5 | 0.013286 | 0.013452 | 0.003933 | 0.003159 | 0.016935 | 0.007582 | 0.003316 | 0.010136 | 0.296 | 0.2378 | 0.5707 | 0.2465 | 0.2348 | 0.5054 | -0.0016 | -0.002 | 2.4026 | -0.0053103 | 0.017062 | 0.00099259 | -0.00011072 | 9.213e-06 | 0 | 80 | 557 | 609 | 2.54 | 2 | 1 |  | 480(5) | 115 |  |  |  |  | 38/35 |  | 372/349 | [32 empty] | 1 | Y | TEST POT DATA
E-LF7 | 575415 | 578412 | 1.5663 | 1.5686 | 1.5709 | 1.5716 | 1.5721 | 1.5749 | 1.575 | 1.5783 | 1.5848 | 1.5856 | 1.5928 | 1.5997 | 41.481 | 41.198 | 32.406 | 0.013862 | 0.014037 | 0.004105 | 0.003287 | 0.017744 | 0.007987 | 0.003459 | 0.010578 | 0.2961 | 0.2371 | 0.5762 | 0.2464 | 0.2342 | 0.5105 | 0.0012 | 0.0014 | 2.4279 | -0.010184 | 0.017377 | 0.00078234 | -4.2304e-05 | 5.0235e-06 | 0 | 78 | 543 | 592 | 2.54 | 2 | 1 |  | 456(5) | 115 |  |  |  |  | 38/35 |  | 371/350 | [32 empty] | 1 | Y | TEST POT DATA
F2 | 620363 | 624361 | 1.6096 | 1.6123 | 1.615 | 1.6158 | 1.6165 | 1.6199 | 1.62 | 1.6241 | 1.6321 | 1.6331 | 1.6421 | 1.6507 | 36.332 | 36.07 | 28.168 | 0.017066 | 0.017302 | 0.005011 | 0.004046 | 0.022012 | 0.009957 | 0.004226 | 0.013076 | 0.2936 | 0.2371 | 0.5834 | 0.2442 | 0.2338 | 0.5165 | 0 | 0 | 2.545 | -0.0013374 | 0.028012 | -0.0005417 | 0.00015018 | -3.6171e-06 | 0 | 96 | 436 | 477 | 3.61 | 2 | 2 | 1 | 413(4) | 174 |  |  |  |  | 36/32 |  | 345/322 |  |  |  |  | 0.01 | 0.30 | 0.71 | 0.900 | 0.945 | 0.970 | 0.980 | 0.988 | 0.991 | 0.995 | 0.996 | 0.999 | 0.999 | 0.999 | 0.999 | 0.999 | 0.999 | 0.999 | [10 empty] | 1 | Y
F5 | 603381 | 607378 | 1.5935 | 1.5961 | 1.5987 | 1.5995 | 1.6002 | 1.6033 | 1.6034 | 1.6072 | 1.6146 | 1.6155 | 1.6238 | 1.6317 | 38.109 | 37.849 | 29.659 | 0.015834 | 0.016042 | 0.004667 | 0.003751 | 0.020345 | 0.009178 | 0.003932 | 0.01211 | 0.2947 | 0.2369 | 0.5796 | 0.2451 | 0.2338 | 0.5133 | -0.0011 | -0.0008 | 2.5277 | -0.023819 | 0.010205 | 0.0034806 | -0.00036036 | 2.0573e-05 | 0 | 96 | 435 | 474 | 3.45 | 2 | 1 | 1 | 386(4) | 167 |  |  |  |  | 35/32 |  | 341/318 |  |  |  |  | 0.11 | 0.55 | 0.83 | 0.936 | 0.966 | 0.981 | 0.985 | 0.990 | 0.995 | 0.996 | 0.997 | 0.998 | 0.999 | 0.999 | 0.999 | 0.999 | 0.999 | 0.999 | [10 empty] | 1 | Y
E-F1 | 626356 | 630354 | 1.6151 | 1.6179 | 1.6207 | 1.6215 | 1.6223 | 1.6257 | 1.6259 | 1.63 | 1.6383 | 1.6393 | 1.6486 | 1.6575 | 35.649 | 35.394 | 27.602 | 0.017557 | 0.017801 | 0.005154 | 0.004158 | 0.022675 | 0.010272 | 0.004346 | 0.013455 | 0.2936 | 0.2368 | 0.5851 | 0.2441 | 0.2336 | 0.5179 | 0.0003 | 0.0006 | 2.5625 | -0.0031462 | 0.02916 | -0.00087073 | 0.00022653 | -8.6124e-06 | 0 | 83 | 598 | 634 | 2.72 | 1 | 1 |  | 476(5) | 105 |  |  |  |  | 39/36 |  | 383/359 | [32 empty] | 1 | Y | TEST POT DATA
E-F2 | 620363 | 624360 | 1.6095 | 1.6122 | 1.615 | 1.6158 | 1.6165 | 1.6199 | 1.62 | 1.6241 | 1.6321 | 1.6332 | 1.6422 | 1.651 | 36.26 | 35.991 | 28.008 | 0.0171 | 0.01734 | 0.005016 | 0.004048 | 0.022138 | 0.010054 | 0.004229 | 0.013111 | 0.2933 | 0.2367 | 0.588 | 0.2439 | 0.2334 | 0.5206 | 0.0047 | 0.0045 | 2.5574 | -0.010795 | 0.021681 | 0.0010517 | -5.3631e-05 | 7.7466e-06 | 0 | 79 | 600 | 640 | 2.69 | 2 | 1 |  | 531(5) | 110 |  | 83.3 | 34 | 0.225 | 40/36 |  | 384/359 | [8 empty] | 0.05 | 0.37 | 0.70 | 0.86 | 0.932 | 0.979 | 0.988 | 0.991 | 0.995 | 0.999 | 0.999 | 0.999 | 0.998 | 0.999 | 0.999 | 0.999 | 0.999 | 0.999 | 0.999 | 0.999 | 0.990 | 0.979 | 0.917 | 0.907 | 1 | Y | TEST POT DATA
E-F3 | 613370 | 617367 | 1.6027 | 1.6054 | 1.608 | 1.6088 | 1.6095 | 1.6128 | 1.6129 | 1.6169 | 1.6246 | 1.6256 | 1.6343 | 1.6426 | 36.997 | 36.737 | 28.732 | 0.016567 | 0.016791 | 0.004875 | 0.003926 | 0.021333 | 0.009641 | 0.00411 | 0.012681 | 0.2943 | 0.237 | 0.5819 | 0.2448 | 0.2338 | 0.5153 | -0.0007 | -0.0004 | 2.5223 | -0.0010482 | 0.029396 | -0.0013916 | 0.00028968 | -1.2651e-05 | 0 | 83 | 598 | 637 | 2.67 | 1 | 1 |  | 482(5) | 107 |  |  |  |  | 39/36 |  | 380/353 | [32 empty] | 1 | Y | TEST POT DATA
E-F5 | 603380 | 607377 | 1.5936 | 1.5961 | 1.5987 | 1.5995 | 1.6002 | 1.6033 | 1.6034 | 1.6072 | 1.6146 | 1.6156 | 1.6239 | 1.632 | 38.013 | 37.741 | 29.496 | 0.015874 | 0.016088 | 0.004674 | 0.00376 | 0.020458 | 0.009258 | 0.00394 | 0.012148 | 0.2944 | 0.2369 | 0.5832 | 0.2449 | 0.2337 | 0.5165 | 0.0026 | 0.0026 | 2.5086 | -0.010187 | 0.020452 | 0.00084107 | -3.6357e-05 | 5.9971e-06 | 0 | 90 | 594 | 622 | 2.65 | 2 | 1 |  | 635(6) | 113 |  |  |  |  | 39/36 |  | 378/357 | [8 empty] | 0.13 | 0.53 | 0.80 | 0.914 | 0.965 | 0.994 | 0.999 | 0.999 | 0.999 | 0.999 | 0.999 | 0.999 | 0.998 | 0.999 | 0.999 | 0.999 | 0.999 | 0.999 | 0.999 | 0.999 | 0.985 | 0.972 | 0.911 | 0.900 | 1 | Y | TEST POT DATA
E-F8 | 596392 | 599390 | 1.5861 | 1.5885 | 1.591 | 1.5917 | 1.5924 | 1.5954 | 1.5955 | 1.5991 | 1.6062 | 1.6071 | 1.615 | 1.6225 | 39.217 | 38.954 | 30.592 | 0.015185 | 0.01538 | 0.004492 | 0.003601 | 0.019466 | 0.008773 | 0.003785 | 0.011595 | 0.2958 | 0.2371 | 0.5777 | 0.2461 | 0.2341 | 0.5118 | -0.0017 | -0.0009 | 2.4729 | -0.0015119 | 0.0276 | -0.0015255 | 0.00029071 | -1.2848e-05 | 0 | 94 | 583 | 621 | 2.63 | 2 | 1 |  | 483(5) | 112 |  |  |  |  | 38/35 |  | 378/351 | [7 empty] | 0.01 | 0.27 | 0.64 | 0.83 | 0.918 | 0.954 | 0.979 | 0.986 | 0.989 | 0.993 | 0.995 | 0.998 | 0.999 | 0.997 | 0.999 | 0.999 | 0.999 | 0.999 | 0.999 | 0.999 | 0.999 | 0.982 | 0.968 | 0.913 | 0.900 | 1 | Y | TEST POT DATA
SF5 | 673322 | 678319 | 1.6599 | 1.6632 | 1.6666 | 1.6676 | 1.6685 | 1.6725 | 1.6727 | 1.6777 | 1.6875 | 1.6888 | 1.6999 | 1.7108 | 32.154 | 31.916 | 24.723 | 0.020921 | 0.021232 | 0.006092 | 0.004948 | 0.027209 | 0.01238 | 0.005138 | 0.016094 | 0.2912 | 0.2365 | 0.5917 | 0.242 | 0.233 | 0.5235 | 0.0019 | 0.0013 | 2.736 | -0.027241 | 0.013947 | 0.0048837 | -0.00049974 | 2.9961e-05 | 0 | 88 | 441 | 480 | 4.09 | 2 | 2 | 3 | 373(4) | 179 |  |  |  |  | 38/34 |  | 364/334 | [6 empty] | 0.15 | 0.55 | 0.81 | 0.909 | 0.958 | 0.983 | 0.998 | 0.999 | 0.999 | 0.999 | 0.999 | 0.999 | 0.999 | 0.999 | 0.999 | 0.999 | 0.998 | 0.999 | 0.999 | 0.999 | 0.999 | 0.999 | 0.999 | 0.990 | 0.964 | 0.951 | 1 | Y
SF8 | 689311 | 694309 | 1.6754 | 1.6789 | 1.6825 | 1.6835 | 1.6845 | 1.6887 | 1.6889 | 1.6942 | 1.7046 | 1.706 | 1.7178 | 1.7293 | 31.145 | 30.915 | 23.905 | 0.02212 | 0.022454 | 0.00643 | 0.005229 | 0.02882 | 0.01313 | 0.005424 | 0.01703 | 0.2907 | 0.2364 | 0.5936 | 0.2416 | 0.2329 | 0.5251 | 0.0021 | 0.0015 | 2.7989 | -0.037181 | 0.0076302 | 0.0072317 | -0.00080738 | 4.6967e-05 | 0 | 93 | 429 | 470 | 4.22 | 2 | 2 | 3 | 387(4) | 185 |  |  |  |  | 38/34 |  | 361/335 | [6 empty] | 0.11 | 0.51 | 0.79 | 0.908 | 0.955 | 0.980 | 0.993 | 0.999 | 0.999 | 0.999 | 0.999 | 0.999 | 0.999 | 0.999 | 0.999 | 0.999 | 0.998 | 0.999 | 0.999 | 0.999 | 0.999 | 0.999 | 0.995 | 0.992 | 0.970 | 0.962 | 1 | Y
SF13 | 741276 | 747274 | 1.7249 | 1.7289 | 1.7331 | 1.7343 | 1.7354 | 1.7405 | 1.7408 | 1.7471 | 1.7599 | 1.7615 | 1.7761 | 1.7908 | 27.645 | 27.42 | 20.946 | 0.026796 | 0.027247 | 0.007703 | 0.006329 | 0.035365 | 0.016272 | 0.006508 | 0.020739 | 0.2875 | 0.2362 | 0.6073 | 0.2389 | 0.2323 | 0.5368 | 0.0115 | 0.0093 | 2.9226 | -0.0115 | 0.028758 | 0.0044729 | -0.0004973 | 4.0894e-05 | 0 | 81 | 471 | 509 | 4.37 | 2 | 1 | 1 | 395(4) | 184 |  |  |  |  | 42/38 |  | 402/374 | [10 empty] | 0.09 | 0.41 | 0.71 | 0.942 | 0.992 | 0.999 | 0.999 | 0.999 | 0.999 | 0.999 | 0.999 | 0.999 | 0.999 | 0.999 | 0.999 | 0.999 | 0.999 | 0.999 | 0.995 | 0.987 | 0.958 | 0.946 | 1 | Y
SF03 | 847239 | 855237 | 1.8258 | 1.8311 | 1.8365 | 1.8381 | 1.8396 | 1.8463 | 1.8467 | 1.855 | 1.872 | 1.8742 | 1.8938 | 1.9135 | 23.884 | 23.698 | 17.952 | 0.035449 | 0.036079 | 0.010128 | 0.008353 | 0.047162 | 0.021841 | 0.008558 | 0.027521 | 0.2857 | 0.2356 | 0.6161 | 0.2372 | 0.2315 | 0.5444 | 0.0141 | 0.0118 | 3.2613 | -0.018328 | 0.041552 | 0.0049491 | -0.00038845 | 3.837e-05 | 0 | 92 | 419 | 451 | 5.52 | 5 | 4 | 5b | 325(3) | 299 |  |  |  |  | 44/37 | 40/37 | 393/363 | [8 empty] | 0.01 | 0.22 | 0.56 | 0.76 | 0.86 | 0.945 | 0.973 | 0.985 | 0.991 | 0.996 | 0.999 | 0.999 | 0.999 | 0.999 | 0.999 | 0.999 | 0.999 | 0.999 | 0.999 | 0.999 | 0.983 | 0.980 | 0.961 | 0.940 | 1 | Y
E-SF1 | 717295 | 723293 | 1.7028 | 1.7065 | 1.7103 | 1.7114 | 1.7125 | 1.7171 | 1.7174 | 1.7231 | 1.7346 | 1.7361 | 1.7493 | 1.7625 | 29.522 | 29.287 | 22.44 | 0.024299 | 0.02469 | 0.007029 | 0.005735 | 0.031968 | 0.014698 | 0.005933 | 0.018757 | 0.2893 | 0.236 | 0.6049 | 0.2403 | 0.2323 | 0.5351 | 0.0113 | 0.0101 | 2.8483 | -0.012255 | 0.031674 | 0.0017075 | -7.3301e-05 | 1.4101e-05 | 0 | 97 | 581 | 617 | 3.07 | 2 | 1 | 1 | 595(6) | 138 |  |  |  |  | 41/36 |  | 392/363 | [9 empty] | 0.14 | 0.50 | 0.74 | 0.87 | 0.963 | 0.989 | 0.998 | 0.999 | 0.999 | 0.999 | 0.999 | 0.996 | 0.999 | 0.999 | 0.999 | 0.999 | 0.999 | 0.999 | 0.999 | 0.986 | 0.974 | 0.917 | 0.87 | 1 | Y | TEST POT DATA
E-SF2 | 648338 | 652335 | 1.636 | 1.639 | 1.6421 | 1.643 | 1.6438 | 1.6475 | 1.6477 | 1.6522 | 1.6613 | 1.6624 | 1.6726 | 1.6827 | 33.801 | 33.542 | 25.95 | 0.019162 | 0.019445 | 0.005594 | 0.004529 | 0.024959 | 0.011391 | 0.004718 | 0.014727 | 0.2919 | 0.2364 | 0.5945 | 0.2426 | 0.2329 | 0.5262 | 0.0073 | 0.0069 | 2.6343 | -0.0092084 | 0.027427 | 0.00022544 | 9.9764e-05 | 1.7626e-08 | 0 | 84 | 581 | 624 | 2.77 | 2 | 1 | 1 | 602(6) | 126 |  |  |  |  | 40/36 |  | 385/360 | [8 empty] | 0.03 | 0.32 | 0.67 | 0.84 | 0.920 | 0.968 | 0.980 | 0.985 | 0.988 | 0.992 | 0.997 | 0.998 | 0.996 | 0.999 | 0.999 | 0.999 | 0.999 | 0.999 | 0.994 | 0.998 | 0.986 | 0.975 | 0.906 | 0.88 | 1 | Y | TEST POT DATA
E-SF4 | 755275 | 762273 | 1.7388 | 1.743 | 1.7473 | 1.7485 | 1.7497 | 1.755 | 1.7552 | 1.7617 | 1.7748 | 1.7764 | 1.7915 | 1.8066 | 27.51 | 27.288 | 20.804 | 0.027452 | 0.027912 | 0.007904 | 0.006473 | 0.036301 | 0.016753 | 0.006673 | 0.021239 | 0.2879 | 0.2358 | 0.6103 | 0.2391 | 0.2319 | 0.5396 | 0.0138 | 0.0121 | 2.9647 | -0.012865 | 0.03573 | 0.0021657 | -0.00010224 | 1.8244e-05 | 0 | 102 | 582 | 622 | 3.17 | 2 | 1 | 1 | 575(6) | 200 |  | 92.6 | 36.8 | 0.258 | 42/37 |  | 398/368 | [9 empty] | 0.09 | 0.40 | 0.67 | 0.83 | 0.951 | 0.986 | 0.997 | 0.999 | 0.999 | 0.999 | 0.999 | 0.999 | 0.999 | 0.999 | 0.999 | 0.999 | 0.999 | 0.999 | 0.999 | 0.999 | 0.988 | 0.955 | 0.915 | 1 | Y | TEST POT DATA
E-SF5 | 673321 | 678319 | 1.66 | 1.6633 | 1.6666 | 1.6676 | 1.6685 | 1.6725 | 1.6727 | 1.6777 | 1.6876 | 1.6888 | 1.7001 | 1.7113 | 32.107 | 31.856 | 24.543 | 0.020952 | 0.021272 | 0.006093 | 0.004949 | 0.027409 | 0.01255 | 0.00514 | 0.016132 | 0.2908 | 0.2362 | 0.599 | 0.2416 | 0.2327 | 0.5301 | 0.0094 | 0.0085 | 2.712 | -0.011123 | 0.027691 | 0.0011319 | -2.4225e-05 | 8.9152e-06 | 0 | 90 | 585 | 621 | 2.89 | 2 | 1 | 1 | 612(6) | 136 |  |  |  |  | 40/36 |  | 390/362 | [8 empty] | 0.01 | 0.20 | 0.55 | 0.78 | 0.89 | 0.960 | 0.979 | 0.985 | 0.992 | 0.996 | 0.999 | 0.999 | 0.999 | 0.999 | [10 empty] | 1 | Y | TEST POT DATA
E-SF6 | 805254 | 813252 | 1.7864 | 1.7912 | 1.7961 | 1.7975 | 1.7989 | 1.8049 | 1.8052 | 1.8126 | 1.8278 | 1.8297 | 1.8473 | 1.8649 | 25.431 | 25.225 | 19.122 | 0.031662 | 0.032216 | 0.009075 | 0.007457 | 0.042107 | 0.01952 | 0.007665 | 0.024551 | 0.2866 | 0.2355 | 0.6165 | 0.2379 | 0.2315 | 0.5449 | 0.0169 | 0.0148 | 3.1178 | -0.011941 | 0.04436 | 0.0018135 | 4.6967e-06 | 1.6175e-05 | 0 | 106 | 571 | 611 | 3.34 | 2 | 1 | 1 | 482(5) | 182 |  |  |  |  | 44/37 |  | 397/368 | [8 empty] | 0.01 | 0.19 | 0.49 | 0.69 | 0.82 | 0.923 | 0.962 | 0.983 | 0.993 | 0.997 | 0.999 | 0.999 | 0.999 | 0.999 | 0.999 | 0.999 | 0.999 | 0.999 | 0.999 | 0.999 | 0.995 | 0.980 | 0.941 | 0.88 | 1 | Y | TEST POT DATA
E-SF7 | 640346 | 644343 | 1.6285 | 1.6314 | 1.6344 | 1.6352 | 1.636 | 1.6396 | 1.6398 | 1.6442 | 1.6529 | 1.654 | 1.6638 | 1.6733 | 34.563 | 34.307 | 26.667 | 0.018511 | 0.018777 | 0.005414 | 0.004381 | 0.023992 | 0.010895 | 0.004566 | 0.014211 | 0.2925 | 0.2367 | 0.5886 | 0.2432 | 0.2333 | 0.5209 | 0.0025 | 0.0022 | 2.6022 | -0.0022827 | 0.031324 | -0.0011098 | 0.00028447 | -1.2054e-05 | 0 | 86 | 589 | 626 | 2.77 | 1 | 1 |  | 498(5) | 109 |  |  |  |  | 39/36 |  | 385/360 | [8 empty] | 0.03 | 0.33 | 0.67 | 0.84 | 0.916 | 0.964 | 0.975 | 0.981 | 0.986 | 0.990 | 0.995 | 0.995 | 0.992 | 0.993 | 0.996 | 0.999 | 0.999 | 0.999 | 0.988 | 0.997 | 0.988 | 0.975 | 0.906 | 0.88 | 1 | Y | TEST POT DATA
E-SF8 | 689311 | 694308 | 1.6755 | 1.679 | 1.6825 | 1.6835 | 1.6844 | 1.6887 | 1.6889 | 1.6942 | 1.7047 | 1.706 | 1.718 | 1.7298 | 31.071 | 30.829 | 23.724 | 0.022173 | 0.022517 | 0.006439 | 0.005238 | 0.029039 | 0.013305 | 0.005433 | 0.017084 | 0.2904 | 0.2362 | 0.6001 | 0.2413 | 0.2326 | 0.5309 | 0.0087 | 0.0079 | 2.7616 | -0.011635 | 0.028636 | 0.0015529 | -7.9451e-05 | 1.2861e-05 | 0 | 91 | 579 | 622 | 2.93 | 2 | 1 | 1 | 566(6) | 164 |  | 88.2 | 35.5 | 0.244 | 41/37 |  | 391/362 | [8 empty] | 0.01 | 0.20 | 0.58 | 0.81 | 0.915 | 0.985 | 0.999 | 0.999 | 0.999 | 0.999 | 0.999 | 0.999 | 0.999 | 0.999 | 0.999 | 0.999 | 0.999 | 0.999 | 0.999 | 0.999 | 0.991 | 0.979 | 0.911 | 0.86 | 1 | Y | TEST POT DATA
E-SF10 | 728285 | 734282 | 1.7129 | 1.7168 | 1.7209 | 1.722 | 1.7231 | 1.728 | 1.7283 | 1.7343 | 1.7465 | 1.748 | 1.762 | 1.7759 | 28.459 | 28.232 | 21.578 | 0.025589 | 0.026009 | 0.007387 | 0.006036 | 0.03375 | 0.015548 | 0.006236 | 0.019773 | 0.2887 | 0.2359 | 0.6076 | 0.2398 | 0.2321 | 0.5374 | 0.0124 | 0.011 | 2.8797 | -0.012304 | 0.033443 | 0.0018347 | -8.1251e-05 | 1.5944e-05 | 0 | 96 | 592 | 632 | 3.07 | 1 | 1 |  | 555(6) | 160 |  |  |  |  | 42/37 |  | 399/369 | [9 empty] | 0.11 | 0.44 | 0.70 | 0.84 | 0.942 | 0.976 | 0.989 | 0.999 | 0.999 | 0.999 | 0.999 | 0.999 | 0.999 | 0.999 | 0.999 | 0.999 | 0.999 | 0.999 | 0.999 | 0.990 | 0.983 | 0.945 | 0.909 | 1 | Y | TEST POT DATA
E-SF11 | 785257 | 792255 | 1.7666 | 1.7712 | 1.776 | 1.7773 | 1.7786 | 1.7845 | 1.7847 | 1.7919 | 1.8065 | 1.8084 | 1.8253 | 1.8424 | 25.679 | 25.471 | 19.319 | 0.030559 | 0.031091 | 0.00876 | 0.007199 | 0.040619 | 0.01882 | 0.007399 | 0.023692 | 0.2867 | 0.2356 | 0.6159 | 0.238 | 0.2315 | 0.5444 | 0.0167 | 0.0146 | 3.0565 | -0.014316 | 0.038159 | 0.0031568 | -0.00022352 | 2.9002e-05 | 0 | 100 | 584 | 625 | 3.22 | 2 | 1 |  | 527(5) | 172 |  |  |  |  | 44/37 |  | 400/369 | [8 empty] | 0.01 | 0.07 | 0.39 | 0.65 | 0.80 | 0.916 | 0.954 | 0.970 | 0.981 | 0.990 | 0.999 | 0.999 | 0.999 | 0.999 | [10 empty] | 1 | Y | TEST POT DATA
E-SF13 | 741278 | 747276 | 1.7248 | 1.7289 | 1.7331 | 1.7343 | 1.7354 | 1.7405 | 1.7408 | 1.7471 | 1.7597 | 1.7614 | 1.776 | 1.7906 | 27.785 | 27.562 | 21.031 | 0.026661 | 0.027105 | 0.007682 | 0.006288 | 0.035222 | 0.016243 | 0.006486 | 0.020619 | 0.2881 | 0.2359 | 0.6092 | 0.2393 | 0.232 | 0.5388 | 0.0131 | 0.0115 | 2.9201 | -0.013444 | 0.033356 | 0.0024609 | -0.00016049 | 2.1151e-05 | 0 | 91 | 605 | 648 | 3.13 | 1 | 1 |  | 555(6) | 160 |  |  |  |  | 43/37 |  | 400/369 | [9 empty] | 0.05 | 0.35 | 0.63 | 0.80 | 0.926 | 0.965 | 0.980 | 0.990 | 0.996 | 0.999 | 0.999 | 0.998 | 0.999 | 0.999 | 0.999 | 0.999 | 0.999 | 0.999 | 0.999 | 0.989 | 0.984 | 0.954 | 0.934 | 1 | Y | TEST POT DATA
E-SF14 | 762266 | 769263 | 1.7448 | 1.7491 | 1.7536 | 1.7549 | 1.7561 | 1.7616 | 1.7618 | 1.7686 | 1.7823 | 1.784 | 1.7998 | 1.8156 | 26.556 | 26.343 | 20.047 | 0.028687 | 0.029176 | 0.008242 | 0.006764 | 0.038001 | 0.017556 | 0.006961 | 0.022215 | 0.2873 | 0.2358 | 0.612 | 0.2386 | 0.2318 | 0.5411 | 0.0141 | 0.0122 | 2.9838 | -0.0129 | 0.03564 | 0.0029691 | -0.0002227 | 2.6742e-05 | 0 | 94 | 595 | 630 | 3.16 | 1 | 1 |  | 548(5) | 167 |  |  |  |  | 43/37 |  | 397/365 | [9 empty] | 0.08 | 0.41 | 0.66 | 0.80 | 0.907 | 0.943 | 0.959 | 0.971 | 0.982 | 0.999 | 0.996 | 0.991 | 0.999 | 0.999 | 0.999 | 0.999 | 0.999 | 0.997 | 0.993 | 0.978 | 0.970 | 0.926 | 0.89 | 1 | Y | TEST POT DATA
E-SF15 | 699301 | 704299 | 1.685 | 1.6885 | 1.6922 | 1.6933 | 1.6943 | 1.6987 | 1.6989 | 1.7044 | 1.7154 | 1.7168 | 1.7294 | 1.7419 | 30.128 | 29.891 | 22.944 | 0.023199 | 0.023566 | 0.006724 | 0.005476 | 0.030463 | 0.013988 | 0.005674 | 0.017892 | 0.2898 | 0.236 | 0.603 | 0.2408 | 0.2324 | 0.5334 | 0.0101 | 0.0092 | 2.7903 | -0.011846 | 0.030575 | 0.0014103 | -4.159e-05 | 1.1474e-05 | 0 | 91 | 584 | 627 | 2.97 | 2 | 1 |  | 580(6) | 126 |  |  |  |  | 42/37 |  | 395/368 | [9 empty] | 0.13 | 0.46 | 0.68 | 0.81 | 0.912 | 0.948 | 0.963 | 0.973 | 0.982 | 0.995 | 0.997 | 0.995 | 0.999 | 0.999 | 0.999 | 0.999 | 0.999 | 0.999 | 0.999 | 0.996 | 0.987 | 0.953 | 0.907 | 1 | Y | TEST POT DATA
E-SF03 | 847238 | 855236 | 1.8257 | 1.831 | 1.8365 | 1.8381 | 1.8396 | 1.8463 | 1.8467 | 1.855 | 1.8721 | 1.8743 | 1.8942 | 1.9143 | 23.776 | 23.588 | 17.813 | 0.03561 | 0.036249 | 0.010169 | 0.008382 | 0.047531 | 0.02209 | 0.008591 | 0.027658 | 0.2856 | 0.2354 | 0.6203 | 0.237 | 0.2312 | 0.5482 | 0.0182 | 0.0158 | 3.2549 | -0.015603 | 0.045823 | 0.0037274 | -0.00023898 | 3.4275e-05 | 0 | 102 | 610 | 646 | 3.53 | 1 | 1 |  | 492(5) | 179 | [5 empty] | 42/37 | 406/370 | [9 empty] | 0.05 | 0.35 | 0.61 | 0.76 | 0.900 | 0.957 | 0.982 | 0.997 | 0.999 | 0.999 | 0.999 | 0.999 | 0.999 | 0.999 | 0.999 | 0.999 | 0.999 | 0.999 | 0.999 | 0.999 | 0.998 | 0.985 | 0.961 | 1 | Y | TEST POT DATA
E-SFS3 | 785263 | 792261 | 1.767 | 1.7715 | 1.7761 | 1.7775 | 1.7787 | 1.7844 | 1.7847 | 1.7917 | 1.806 | 1.8078 | 1.8243 | 1.8408 | 26.295 | 26.083 | 19.824 | 0.029842 | 0.030354 | 0.00857 | 0.007033 | 0.039583 | 0.018311 | 0.007237 | 0.023117 | 0.2872 | 0.2357 | 0.6136 | 0.2384 | 0.2317 | 0.5425 | 0.0153 | 0.0134 | 3.057 | -0.013225 | 0.039085 | 0.0025148 | -0.00013188 | 2.249e-05 | 0 | 102 | 577 | 620 | 3.28 | 2 | 1 |  | 492(5) | 196 |  |  |  |  | 43/37 |  | 399/367 | [9 empty] | 0.14 | 0.46 | 0.70 | 0.82 | 0.925 | 0.959 | 0.973 | 0.982 | 0.990 | 0.999 | 0.999 | 0.999 | 0.997 | [10 empty] | 1 | Y | TEST POT DATA
E-LAK7 | 652585 | 654583 | 1.6443 | 1.6463 | 1.6482 | 1.6487 | 1.6493 | 1.6515 | 1.6516 | 1.6542 | 1.6593 | 1.66 | 1.6654 | 1.6704 | 58.539 | 58.301 | 47.306 | 0.011131 | 0.011222 | 0.003392 | 0.002655 | 0.013774 | 0.006035 | 0.002851 | 0.008371 | 0.3047 | 0.2385 | 0.5422 | 0.2541 | 0.2366 | 0.4815 | -0.0051 | -0.0039 | 2.6824 | -0.011845 | 0.016242 | 0.0003033 | -8.3249e-06 | 7.7439e-07 | 0 | 81 | 647 | 678 | 3.3 | [9 empty] | 35/28 |  | 330/277 | 0.05 | 0.18 | 0.35 | 0.51 | 0.65 | 0.76 | 0.85 | 0.900 | 0.935 | 0.955 | 0.968 | 0.973 | 0.977 | 0.980 | 0.982 | 0.985 | 0.986 | 0.988 | 0.990 | 0.992 | 0.994 | 0.999 | 0.999 | 0.999 | 0.999 | 0.999 | 0.996 | 0.992 | 0.980 | 0.957 | 0.87 | 0.67 | 1 | Y | TEST POT DATA
E-LAK8 | 713539 | 716536 | 1.7044 | 1.7067 | 1.709 | 1.7096 | 1.7102 | 1.7129 | 1.713 | 1.7162 | 1.7222 | 1.723 | 1.7294 | 1.7354 | 53.876 | 53.644 | 43.375 | 0.013234 | 0.01335 | 0.00402 | 0.003154 | 0.016438 | 0.007224 | 0.00338 | 0.00997 | 0.3038 | 0.2383 | 0.5459 | 0.2532 | 0.2363 | 0.4845 | -0.0103 | -0.0081 | 2.8786 | -0.014231 | 0.019803 | 0.00040118 | -6.6888e-06 | 7.8687e-07 | 0 | 68 | 656 | 682 | 3.72 | 1 | 5 |  | 647(6) | 72 |  |  |  |  | 38/30 |  | 355/295 |  |  | 0.03 | 0.16 | 0.35 | 0.52 | 0.68 | 0.79 | 0.87 | 0.918 | 0.949 | 0.965 | 0.976 | 0.985 | 0.990 | 0.994 | 0.997 | 0.999 | 0.999 | 0.999 | 0.999 | 0.999 | 0.999 | 0.999 | 0.999 | 0.999 | 0.997 | 0.997 | 0.984 | 0.956 | 0.87 | 0.60 | 1 | Y | TEST POT DATA
E-LAK9 | 691548 | 694546 | 1.6828 | 1.685 | 1.6872 | 1.6878 | 1.6883 | 1.6909 | 1.691 | 1.694 | 1.6998 | 1.7005 | 1.7066 | 1.7123 | 54.815 | 54.599 | 44.252 | 0.012606 | 0.012711 | 0.003843 | 0.003009 | 0.015615 | 0.006852 | 0.003232 | 0.009479 | 0.3049 | 0.2387 | 0.5436 | 0.2543 | 0.2367 | 0.4827 | -0.0117 | -0.0088 | 2.7821 | 0.0038699 | 0.032299 | -0.0031792 | 0.00043584 | -2.0622e-05 | 0 | 75 | 662 | 683 | 3.48 | 2 | 4 |  | 679(7) | 79 |  |  |  |  | 38/30 |  | 358/301 | [32 empty] | 1 | Y | TEST POT DATA
E-LAK10 | 720502 | 723500 | 1.7108 | 1.7132 | 1.7157 | 1.7164 | 1.717 | 1.7199 | 1.72 | 1.7234 | 1.73 | 1.7308 | 1.738 | 1.7446 | 50.23 | 49.969 | 40.107 | 0.014334 | 0.014477 | 0.004318 | 0.003413 | 0.017952 | 0.007936 | 0.003634 | 0.010843 | 0.3012 | 0.2381 | 0.5536 | 0.251 | 0.2358 | 0.4911 | -0.0078 | -0.0065 | 2.8953 | -0.011769 | 0.02223 | 0.00026935 | 2.2301e-05 | -4.3546e-07 | 0 | 82 | 633 | 667 | 3.74 | 2 | 4 | 5a | 629(6) | 100 |  |  |  |  | 38/32 |  | 360/323 |  |  | 0.01 | 0.12 | 0.31 | 0.51 | 0.67 | 0.79 | 0.87 | 0.916 | 0.947 | 0.964 | 0.973 | 0.984 | 0.988 | 0.993 | 0.996 | 0.999 | 0.999 | 0.999 | 0.999 | 0.999 | [10 empty] | 1 | Y | TEST POT DATA
E-LAK12 | 678554 | 681552 | 1.6699 | 1.6721 | 1.6742 | 1.6748 | 1.6753 | 1.6778 | 1.6779 | 1.6808 | 1.6864 | 1.6871 | 1.6931 | 1.6986 | 55.398 | 55.158 | 44.646 | 0.012237 | 0.012343 | 0.003715 | 0.002917 | 0.015184 | 0.006662 | 0.003123 | 0.00922 | 0.3036 | 0.2384 | 0.5444 | 0.253 | 0.2363 | 0.4832 | -0.0084 | -0.007 | 2.7809 | -0.023662 | 0.0086765 | 0.0029418 | -0.00035155 | 1.8441e-05 | 0 | 81 | 651 | 677 | 3.96 | 3 | 5 |  | 530(5) | 155 |  |  |  |  | 36/28 |  | 337/278 |  | 0.01 | 0.09 | 0.30 | 0.52 | 0.69 | 0.81 | 0.88 | 0.929 | 0.957 | 0.971 | 0.980 | 0.984 | 0.988 | 0.989 | 0.992 | 0.994 | 0.995 | 0.997 | 0.998 | 0.998 | 0.999 | 0.999 | 0.999 | 0.999 | 0.999 | 0.992 | 0.995 | 0.982 | 0.960 | 0.88 | 0.70 | 1 | Y | TEST POT DATA
E-LAK13 | 694532 | 697530 | 1.685 | 1.6873 | 1.6896 | 1.6902 | 1.6908 | 1.6934 | 1.6935 | 1.6966 | 1.7026 | 1.7033 | 1.7097 | 1.7157 | 53.203 | 52.966 | 42.766 | 0.013035 | 0.013152 | 0.003953 | 0.003106 | 0.016216 | 0.007134 | 0.003324 | 0.009828 | 0.3033 | 0.2383 | 0.5473 | 0.2527 | 0.2362 | 0.4857 | -0.0098 | -0.0078 | 2.8137 | -0.013488 | 0.019192 | 0.00041499 | -7.4539e-06 | 7.6545e-07 | 0 | 74 | 617 | 650 | 3.68 | 1 | 4 |  | 618(6) | 124 |  |  |  |  | 37/30 |  | 345/294 |  | 0.01 | 0.08 | 0.25 | 0.44 | 0.61 | 0.75 | 0.85 | 0.914 | 0.954 | 0.980 | 0.994 | 0.999 | 0.999 | 0.999 | 0.999 | 0.999 | 0.999 | 0.999 | 0.999 | 0.999 | 0.999 | 0.999 | 0.999 | 0.999 | 0.999 | 0.999 | 0.999 | 0.999 | 0.977 | 0.916 | 0.70 | 1 | Y | TEST POT DATA
E-LAK14 | 697555 | 700553 | 1.6886 | 1.6908 | 1.693 | 1.6936 | 1.6942 | 1.6967 | 1.6968 | 1.6998 | 1.7055 | 1.7062 | 1.7123 | 1.718 | 55.526 | 55.302 | 44.83 | 0.012549 | 0.012654 | 0.003823 | 0.002992 | 0.015543 | 0.006817 | 0.003214 | 0.00944 | 0.3046 | 0.2384 | 0.5432 | 0.254 | 0.2364 | 0.4823 | -0.0103 | -0.008 | 2.8277 | -0.014636 | 0.018376 | 0.00042055 | -1.3183e-05 | 9.7481e-07 | 0 | 71 | 658 | 686 | 3.55 | 1 | 5 |  | 632(6) | 76 |  |  |  |  | 37/29 |  | 349/286 | 0.01 | 0.04 | 0.11 | 0.22 | 0.36 | 0.52 | 0.67 | 0.79 | 0.87 | 0.931 | 0.964 | 0.985 | 0.995 | 0.999 | 0.999 | 0.999 | 0.999 | 0.999 | 0.999 | 0.999 | 0.999 | 0.999 | 0.999 | 0.999 | 0.999 | 0.999 | 0.999 | 0.999 | 0.987 | 0.962 | 0.85 | 0.59 | 1 | Y | TEST POT DATA
E-LAK18 | 729547 | 732544 | 1.7205 | 1.7228 | 1.7251 | 1.7257 | 1.7264 | 1.729 | 1.7292 | 1.7323 | 1.7384 | 1.7392 | 1.7457 | 1.7517 | 54.659 | 54.433 | 44.079 | 0.01334 | 0.013454 | 0.004057 | 0.003181 | 0.016542 | 0.007259 | 0.003411 | 0.010043 | 0.3041 | 0.2385 | 0.5442 | 0.2535 | 0.2364 | 0.4831 | -0.0107 | -0.0084 | 2.9339 | -0.015035 | 0.019858 | 0.00050031 | -2.0575e-05 | 1.375e-06 | 0 | 69 | 668 | 697 | 4.16 | 1 | 4 |  | 738(7) | 68 |  |  |  |  | 37/29 |  | 343/290 | 0.04 | 0.16 | 0.29 | 0.34 | 0.56 | 0.69 | 0.80 | 0.88 | 0.932 | 0.964 | 0.986 | 0.996 | 0.999 | 0.999 | 0.999 | 0.999 | 0.999 | 0.999 | 0.999 | 0.999 | 0.999 | 0.999 | 0.999 | 0.999 | 0.999 | 0.999 | 0.999 | 0.999 | 0.998 | 0.968 | 0.88 | 0.61 | 1 | Y | TEST POT DATA
E-LAK01 | 640601 | 643599 | 1.6329 | 1.6348 | 1.6367 | 1.6373 | 1.6377 | 1.6399 | 1.64 | 1.6425 | 1.6474 | 1.648 | 1.6531 | 1.6578 | 60.088 | 59.883 | 48.821 | 0.010651 | 0.01073 | 0.003268 | 0.002541 | 0.013109 | 0.005726 | 0.002745 | 0.007985 | 0.3068 | 0.2386 | 0.5376 | 0.2558 | 0.2368 | 0.4775 | -0.0084 | -0.0059 | 2.6482 | -0.013996 | 0.015278 | 0.00022737 | 4.8622e-06 | -2.3328e-07 | 0 | 77 | 656 | 680 | 3.01 | 4 | 4 |  | 622(6) | 92 |  |  |  |  | 35/29 |  | 360/305 |  |  | 0.02 |  | 0.19 |  | 0.53 |  | 0.80 |  | 0.929 |  | 0.970 | 0.984 | 0.988 | 0.992 | 0.994 | 0.996 | 0.997 | 0.995 | 0.996 | 0.997 | [10 empty] | 1 | AY | TEST POT DATA
E-LAK02 | 670573 | 673571 | 1.6624 | 1.6644 | 1.6664 | 1.667 | 1.6675 | 1.6699 | 1.67 | 1.6728 | 1.6781 | 1.6788 | 1.6845 | 1.6898 | 57.343 | 57.088 | 46.252 | 0.011684 | 0.011785 | 0.003551 | 0.002786 | 0.014486 | 0.006353 | 0.002986 | 0.008799 | 0.3039 | 0.2384 | 0.5437 | 0.2534 | 0.2364 | 0.4826 | -0.0052 | -0.0044 | 2.7424 | -0.01302 | 0.015969 | 0.00070918 | -6.0819e-05 | 3.5117e-06 | 0 | 88 | 644 | 672 | 3.74 | 3 | 5 |  | 631(6) | 139 |  |  |  |  | 36/29 |  | 344/292 |  | 0.04 | 0.18 | 0.36 | 0.54 | 0.68 | 0.79 | 0.86 | 0.915 | 0.948 | 0.971 | 0.981 | 0.989 | 0.996 | 0.999 | 0.999 | 0.999 | 0.999 | 0.999 | 0.999 | 0.999 | 0.999 | 0.999 | 0.999 | 0.999 | 0.999 | 0.999 | 0.999 | 0.988 | 0.966 | 0.87 | 0.66 | 1 | AY | TEST POT DATA
E-LAK04 | 651562 | 654559 | 1.6435 | 1.6455 | 1.6475 | 1.6481 | 1.6486 | 1.6509 | 1.651 | 1.6538 | 1.6591 | 1.6597 | 1.6654 | 1.6707 | 56.174 | 55.891 | 45.08 | 0.011589 | 0.011697 | 0.003509 | 0.002761 | 0.014441 | 0.006361 | 0.002952 | 0.008745 | 0.3028 | 0.2382 | 0.5489 | 0.2524 | 0.236 | 0.487 | -0.0015 | -0.0012 | 2.6768 | -0.010217 | 0.017739 | 2.8225e-05 | 4.3274e-05 | -2.1585e-06 | 0 | 81 | 645 | 678 | 3.26 | 2 | 4 |  | 612(6) | 96 |  |  |  |  | 37/33 |  | 356/324 | [32 empty] | 1 | Y | TEST POT DATA
E-LAK06 | 678507 | 681504 | 1.6694 | 1.6716 | 1.6739 | 1.6745 | 1.6751 | 1.6778 | 1.6779 | 1.6811 | 1.6873 | 1.688 | 1.6947 | 1.701 | 50.711 | 50.413 | 40.346 | 0.013368 | 0.01351 | 0.004007 | 0.003183 | 0.016802 | 0.007441 | 0.003374 | 0.010136 | 0.2997 | 0.2381 | 0.5566 | 0.2497 | 0.2356 | 0.4934 | -0.0023 | -0.0027 | 2.7708 | -0.01765 | 0.011803 | 0.0027975 | -0.00034662 | 2.0161e-05 | 0 | 95 | 629 | 671 | 3.86 | 1 | 4 |  | 485(5) | 189 |  |  |  |  | 38/33 |  | 365/332 | [32 empty] | 1 | Y | TEST POT DATA
E-LAK09 | 734515 | 737513 | 1.7248 | 1.7272 | 1.7297 | 1.7304 | 1.731 | 1.7339 | 1.734 | 1.7374 | 1.7439 | 1.7448 | 1.7517 | 1.7583 | 51.483 | 51.251 | 41.343 | 0.014257 | 0.014388 | 0.004315 | 0.003397 | 0.017754 | 0.007812 | 0.003629 | 0.010759 | 0.3027 | 0.2383 | 0.5479 | 0.2522 | 0.2361 | 0.4862 | -0.0123 | -0.0101 | 2.9531 | -0.019672 | 0.017426 | 0.0015287 | -0.00013703 | 6.7235e-06 | 0 | 69 | 629 | 655 | 4.06 | 1 | 4 |  | 629(6) | 76 |  |  |  |  | 37/29 |  | 346/283 | 0.01 | 0.09 | 0.26 | 0.43 | 0.58 | 0.70 | 0.79 | 0.86 | 0.912 | 0.943 | 0.964 | 0.975 | 0.981 | 0.989 | 0.993 | 0.997 | 0.999 | 0.999 | 0.999 | 0.999 | 0.999 | 0.999 | 0.999 | 0.999 | 0.999 | 0.999 | 0.999 | 0.999 | 0.987 | 0.955 | 0.86 | 0.60 | 1 | AY | TEST POT DATA
E-LAK011 | 741527 | 744524 | 1.7319 | 1.7343 | 1.7367 | 1.7374 | 1.7381 | 1.7409 | 1.741 | 1.7444 | 1.7508 | 1.7516 | 1.7585 | 1.7649 | 52.673 | 52.441 | 42.386 | 0.014068 | 0.014194 | 0.004267 | 0.003354 | 0.017482 | 0.007681 | 0.003589 | 0.010605 | 0.3033 | 0.2384 | 0.546 | 0.2529 | 0.2363 | 0.4845 | -0.0123 | -0.01 | 2.972 | -0.015244 | 0.020206 | 0.00087525 | -7.6718e-05 | 4.8481e-06 | 0 | 67 | 653 | 680 | 4.19 | 1 | 4 |  | 635(6) | 50 |  |  |  |  | 37/29 |  | 347/289 |  | 0.01 | 0.09 | 0.26 | 0.49 | 0.65 | 0.77 | 0.86 | 0.912 | 0.948 | 0.971 | 0.982 | 0.990 | 0.997 | 0.999 | 0.999 | 0.999 | 0.999 | 0.999 | 0.999 | 0.999 | 0.999 | 0.999 | 0.999 | 0.999 | 0.999 | 0.999 | 0.999 | 0.987 | 0.962 | 0.88 | 0.62 | 1 | Y | TEST POT DATA
E-LAKH1 | 748523 | 752521 | 1.7389 | 1.7413 | 1.7438 | 1.7445 | 1.7451 | 1.748 | 1.7481 | 1.7515 | 1.7581 | 1.7589 | 1.7659 | 1.7724 | 52.304 | 52.072 | 42.042 | 0.014303 | 0.014432 | 0.004336 | 0.00341 | 0.017794 | 0.007827 | 0.003647 | 0.010785 | 0.3032 | 0.2384 | 0.5472 | 0.2527 | 0.2363 | 0.4857 | -0.0117 | -0.0094 | 2.9824 | -0.0020242 | 0.026791 | -0.0006323 | 0.0001109 | -4.1584e-06 | -0.0049579 | 69 | 661 | 687 | 4.23 | 1 | 4 |  | 613(6) | 64 |  |  |  |  | 37/29 |  | 347/289 |  | 0.01 | 0.13 | 0.31 | 0.51 | 0.65 | 0.77 | 0.85 | 0.904 | 0.942 | 0.965 | 0.975 | 0.984 | 0.990 | 0.994 | 0.996 | 0.998 | 0.999 | 0.999 | 0.999 | 0.999 | 0.999 | 0.999 | 0.999 | 0.999 | 0.999 | 0.999 | 0.998 | 0.988 | 0.960 | 0.88 | 0.63 | 1 | YB | TEST POT DATA
E-LASKH2 | 755523 | 758521 | 1.7456 | 1.7481 | 1.7506 | 1.7513 | 1.752 | 1.7549 | 1.755 | 1.7584 | 1.7651 | 1.7659 | 1.773 | 1.7795 | 52.314 | 52.08 | 42.04 | 0.014432 | 0.014563 | 0.004374 | 0.003439 | 0.017959 | 0.007901 | 0.003679 | 0.010884 | 0.3031 | 0.2383 | 0.5475 | 0.2526 | 0.2361 | 0.4858 | -0.0114 | -0.0091 | 3.0174 | -0.015019 | 0.02208 | 0.00047668 | -9.3646e-06 | 9.6354e-07 | 0 | 70 | 668 | 698 | 4.29 | 1 | 4 |  | 678(7) | 62 |  |  |  |  | 38/28 |  | 348/284 |  |  | 0.07 | 0.24 | 0.48 | 0.65 | 0.78 | 0.87 | 0.924 | 0.962 | 0.984 | 0.996 | 0.999 | 0.999 | 0.999 | 0.999 | 0.999 | 0.999 | 0.999 | 0.999 | 0.999 | 0.998 | 0.999 | 0.999 | 0.999 | 0.999 | 0.999 | 0.999 | 0.993 | 0.966 | 0.900 | 0.65 | 1 | Y | TEST POT DATA
LAF7 | 750352 | 755349 | 1.7367 | 1.7398 | 1.7432 | 1.7442 | 1.7451 | 1.7493 | 1.7495 | 1.7546 | 1.7645 | 1.7658 | 1.7769 | 1.7877 | 35.186 | 34.946 | 27.315 | 0.021301 | 0.021592 | 0.006271 | 0.005059 | 0.027439 | 0.012409 | 0.005293 | 0.016299 | 0.2944 | 0.2375 | 0.5826 | 0.2451 | 0.2343 | 0.5159 | -0.0041 | -0.0027 | 2.8716 | 0.055863 | 0.082601 | -0.012571 | 0.0017141 | -7.9772e-05 | 0 | 63 | 503 | 540 | 4.41 | 1 | 4 | 5b | 471(5) | 176 |  |  |  |  | 40/34 |  | 372/336 | [6 empty] | 0.09 | 0.34 | 0.59 | 0.74 | 0.84 | 0.900 | 0.935 | 0.968 | 0.980 | 0.987 | 0.991 | 0.993 | 0.996 | 0.994 | 0.996 | 0.999 | 0.999 | 0.999 | 0.999 | 0.999 | 0.993 | 0.994 | 0.978 | 0.957 | 0.86 | 0.67 | 1 | YB
LAF9 | 795286 | 802284 | 1.7784 | 1.7826 | 1.787 | 1.7882 | 1.7894 | 1.7948 | 1.795 | 1.8016 | 1.8148 | 1.8165 | 1.8315 | 1.8463 | 28.565 | 28.351 | 21.795 | 0.027833 | 0.028275 | 0.008056 | 0.006577 | 0.036478 | 0.016701 | 0.006801 | 0.021474 | 0.2894 | 0.2363 | 0.6 | 0.2405 | 0.2326 | 0.5306 | 0.0043 | 0.0036 | 3.0979 | -0.011125 | 0.038824 | 0.0019492 | -6.8402e-05 | 1.3303e-05 | 0 | 75 | 488 | 529 | 4.97 | 2 | 3 | 5b | 426(4) | 212 |  |  |  |  | 43/36 |  | 395/363 | [8 empty] | 0.02 | 0.22 | 0.53 | 0.74 | 0.85 | 0.946 | 0.978 | 0.990 | 0.998 | 0.999 | 0.999 | 0.999 | 0.999 | 0.999 | 0.999 | 0.999 | 0.999 | 0.999 | 0.999 | 0.999 | 0.992 | 0.985 | 0.952 | 0.899 | 1 | Y
LAF11 | 757317 | 763315 | 1.7431 | 1.7463 | 1.75 | 1.751 | 1.7521 | 1.7567 | 1.7569 | 1.7626 | 1.7738 | 1.7753 | 1.7879 | 1.8003 | 31.705 | 31.464 | 24.395 | 0.023874 | 0.024237 | 0.006959 | 0.005674 | 0.031028 | 0.014113 | 0.005885 | 0.018352 | 0.2915 | 0.2377 | 0.5911 | 0.2428 | 0.2341 | 0.523 | 0 | -0.0001 | 2.8096 | 0.11428 | 0.12511 | -0.022171 | 0.0029162 | -0.00013569 | 0 | 64 | 494 | 526 | 4.58 | 1 | 3 | 5b | 426(4) | 216 |  |  |  |  | 41/35 |  | 387/344 | [8 empty] | 0.12 | 0.45 | 0.73 | 0.87 | 0.939 | 0.988 | 0.999 | 0.999 | 0.999 | 0.999 | 0.999 | 0.999 | 0.999 | 0.999 | 0.999 | 0.999 | 0.999 | 0.999 | 0.999 | 0.999 | 0.999 | 0.984 | 0.900 | 0.78 | 1 | Y
E-LAF2 | 744448 | 748445 | 1.7336 | 1.7363 | 1.739 | 1.7398 | 1.7406 | 1.7438 | 1.744 | 1.7479 | 1.7557 | 1.7566 | 1.7651 | 1.773 | 44.784 | 44.505 | 35.326 | 0.016613 | 0.016806 | 0.004947 | 0.003949 | 0.021061 | 0.009395 | 0.004167 | 0.012639 | 0.2978 | 0.2377 | 0.5655 | 0.2479 | 0.235 | 0.5011 | -0.0041 | -0.0037 | 2.9685 | -0.011603 | 0.024483 | 0.00077598 | -2.4434e-05 | 3.0183e-06 | 0 | 76 | 614 | 653 | 4.16 | 1 | 4 |  | 607(6) | 118 |  |  |  |  | 40/34 |  | 372/340 | [6 empty] | 0.04 | 0.28 | 0.59 | 0.78 | 0.88 | 0.937 | 0.966 | 0.991 | 0.999 | 0.999 | 0.999 | 0.999 | 0.999 | 0.999 | 0.999 | 0.999 | 0.999 | 0.999 | 0.999 | 0.999 | 0.999 | 0.999 | 0.991 | 0.971 | 0.900 | 0.72 | 1 | Y | TEST POT DATA
E-LAF3 | 717479 | 721476 | 1.7075 | 1.71 | 1.7125 | 1.7132 | 1.7139 | 1.7169 | 1.717 | 1.7206 | 1.7275 | 1.7284 | 1.7359 | 1.743 | 47.934 | 47.65 | 38.003 | 0.014958 | 0.015122 | 0.004476 | 0.003558 | 0.018867 | 0.008385 | 0.003769 | 0.011353 | 0.2992 | 0.2379 | 0.5606 | 0.2492 | 0.2353 | 0.4969 | -0.0038 | -0.0033 | 2.8822 | -0.010632 | 0.022753 | 0.00039767 | 1.2548e-05 | 5.8751e-07 | 0 | 96 | 604 | 642 | 3.89 | [9 empty] | 38/34 |  | 367/339 | [32 empty] | 1 | Y | TEST POT DATA
E-LAF7 | 749353 | 755350 | 1.7365 | 1.7398 | 1.7433 | 1.7443 | 1.7452 | 1.7493 | 1.7495 | 1.7545 | 1.7645 | 1.7658 | 1.777 | 1.7879 | 35.282 | 35.023 | 27.264 | 0.021243 | 0.021544 | 0.006224 | 0.005029 | 0.02749 | 0.012471 | 0.005249 | 0.016295 | 0.293 | 0.2367 | 0.5871 | 0.2436 | 0.2334 | 0.5196 | 0.002 | 0.0019 | 2.9663 | -0.010927 | 0.031428 | 0.00070329 | 4.4332e-05 | 2.6519e-06 | 0 | 87 | 589 | 635 | 3.61 | 2 | 4 |  | 540(5) | 149 |  |  |  |  | 42/36 |  | 396/356 | [8 empty] | 0.09 | 0.40 | 0.64 | 0.78 | 0.86 | 0.933 | 0.962 | 0.976 | 0.985 | 0.994 | 0.999 | 0.999 | 0.998 | 0.999 | [10 empty] | 1 | Y | TEST POT DATA
E-LAF9 | 795285 | 802283 | 1.7784 | 1.7826 | 1.787 | 1.7882 | 1.7894 | 1.7948 | 1.795 | 1.8016 | 1.8149 | 1.8166 | 1.8318 | 1.847 | 28.543 | 28.314 | 21.644 | 0.027854 | 0.028311 | 0.008041 | 0.006571 | 0.036733 | 0.01692 | 0.006788 | 0.021523 | 0.2887 | 0.2359 | 0.6075 | 0.2398 | 0.2321 | 0.5372 | 0.0124 | 0.011 | 3.1009 | -0.01375 | 0.037809 | 0.002078 | -9.1621e-05 | 1.7983e-05 | 0 | 85 | 611 | 665 | 3.51 | 1 | 3 |  | 612(6) | 141 |  |  |  |  | 44/37 |  | 400/367 | [8 empty] | 0.01 | 0.10 | 0.40 | 0.65 | 0.79 | 0.906 | 0.946 | 0.964 | 0.976 | 0.984 | 0.996 | 0.997 | 0.996 | 0.999 | [10 empty] | 1 | Y | TEST POT DATA
E-LAF11 | 757316 | 763313 | 1.7424 | 1.7461 | 1.7499 | 1.751 | 1.7521 | 1.7567 | 1.7569 | 1.7626 | 1.7739 | 1.7754 | 1.7882 | 1.8009 | 31.591 | 31.349 | 24.185 | 0.02396 | 0.024326 | 0.006966 | 0.005665 | 0.031297 | 0.014303 | 0.005878 | 0.018448 | 0.2907 | 0.2364 | 0.597 | 0.2416 | 0.2329 | 0.5282 | 0.0063 | 0.0056 | 2.985 | -0.012862 | 0.031284 | 0.0021709 | -0.00016258 | 1.82e-05 | 0 | 91 | 577 | 627 | 3.52 | 1 | 1 |  | 539(5) | 170 |  |  |  |  | 42/36 |  | 390/359 | [8 empty] | 0.08 | 0.41 | 0.68 | 0.81 | 0.89 | 0.948 | 0.971 | 0.983 | 0.990 | 0.996 | 0.999 | 0.999 | 0.998 | 0.999 | 0.999 | 0.999 | 0.999 | 0.999 | 0.999 | 0.998 | 0.986 | 0.967 | 0.911 | 0.82 | 1 | Y | TEST POT DATA
E-LAF01 | 700481 | 703478 | 1.6908 | 1.6932 | 1.6956 | 1.6963 | 1.697 | 1.6999 | 1.7 | 1.7035 | 1.7102 | 1.711 | 1.7183 | 1.7252 | 48.08 | 47.803 | 38.162 | 0.014559 | 0.014716 | 0.004361 | 0.003464 | 0.018343 | 0.008145 | 0.003672 | 0.011044 | 0.2995 | 0.2379 | 0.5594 | 0.2495 | 0.2354 | 0.496 | -0.0049 | -0.0043 | 2.8276 | -0.011223 | 0.021317 | 0.00055933 | -1.3357e-05 | 1.8639e-06 | 0 | 91 | 653 | 701 | 3.69 | 1 | 4 |  | 575(6) | 155 |  |  |  |  | 39/34 |  | 367/334 | [6 empty] | 0.06 | 0.34 | 0.64 | 0.81 | 0.902 | 0.947 | 0.970 | 0.987 | 0.993 | 0.997 | 0.999 | 0.999 | 0.999 | 0.999 | 0.999 | 0.999 | 0.999 | 0.999 | 0.999 | 0.999 | 0.999 | 0.999 | 0.993 | 0.972 | 0.922 | 0.81 | 1 | Y | TEST POT DATA
E-LAF02 | 720437 | 724434 | 1.7097 | 1.7124 | 1.7151 | 1.7159 | 1.7166 | 1.7199 | 1.72 | 1.7239 | 1.7316 | 1.7326 | 1.741 | 1.749 | 43.681 | 43.395 | 34.32 | 0.016483 | 0.016682 | 0.004894 | 0.003915 | 0.020979 | 0.00939 | 0.004123 | 0.012559 | 0.2969 | 0.2375 | 0.5697 | 0.2472 | 0.2347 | 0.5047 | -0.0014 | -0.0014 | 2.8876 | -0.011322 | 0.023462 | 0.00087916 | -3.9373e-05 | 4.4353e-06 | 0 | 82 | 663 | 702 | 3.66 | 1 | 4 |  | 554(6) | 160 |  |  |  |  | 40/35 |  | 380/348 | [7 empty] | 0.09 | 0.39 | 0.66 | 0.82 | 0.905 | 0.951 | 0.988 | 0.999 | 0.999 | 0.999 | 0.999 | 0.999 | 0.999 | 0.999 | 0.999 | 0.999 | 0.999 | 0.999 | 0.999 | 0.999 | 0.999 | 0.999 | 0.983 | 0.934 | 0.81 | 1 | Y | TEST POT DATA
E-LAF04 | 757478 | 761476 | 1.7469 | 1.7495 | 1.7522 | 1.753 | 1.7537 | 1.7569 | 1.757 | 1.7608 | 1.7681 | 1.769 | 1.7769 | 1.7843 | 47.827 | 47.586 | 38.092 | 0.015828 | 0.015987 | 0.004766 | 0.003766 | 0.019873 | 0.008811 | 0.00401 | 0.011977 | 0.3011 | 0.2379 | 0.5567 | 0.2508 | 0.2356 | 0.4939 | -0.0098 | -0.0074 | 3.0165 | -0.014246 | 0.025122 | 0.00019599 | 4.3506e-05 | -7.8561e-07 | 0 | 69 | 654 | 676 | 4.08 | 1 | 4 |  | 645(6) | 76 |  |  |  |  | 39/33 |  | 368/332 | [5 empty] | 0.01 | 0.17 | 0.44 | 0.66 | 0.79 | 0.87 | 0.913 | 0.939 | 0.961 | 0.971 | 0.978 | 0.984 | 0.988 | 0.992 | 0.992 | 0.993 | 0.995 | 0.999 | 0.999 | 0.999 | 0.999 | 0.988 | 0.993 | 0.982 | 0.957 | 0.88 | 0.63 | 1 | Y | TEST POT DATA
E-LAF05 | 762401 | 767398 | 1.7502 | 1.7533 | 1.7564 | 1.7573 | 1.7581 | 1.7618 | 1.762 | 1.7665 | 1.7754 | 1.7765 | 1.7863 | 1.7958 | 40.105 | 39.833 | 31.307 | 0.019 | 0.019243 | 0.005615 | 0.004507 | 0.02434 | 0.010955 | 0.004732 | 0.014511 | 0.2955 | 0.2372 | 0.5766 | 0.2459 | 0.2342 | 0.5108 | -0.0007 | -0.0005 | 3.0205 | -0.012163 | 0.028024 | 0.00086144 | -1.4049e-05 | 4.5613e-06 | 0 | 78 | 604 | 653 | 3.94 | 1 | 4 |  | 406(4) | 109 |  |  |  |  | 39/33 |  | 364/333 | [5 empty] | 0.03 | 0.27 | 0.58 | 0.77 | 0.86 | 0.919 | 0.949 | 0.963 | 0.978 | 0.984 | 0.988 | 0.992 | 0.995 | 0.997 | 0.998 | 0.998 | 0.999 | [10 empty] | 1 | Y | TEST POT DATA
E-LAF09 | 697485 | 700482 | 1.6879 | 1.6903 | 1.6927 | 1.6934 | 1.694 | 1.6969 | 1.697 | 1.7004 | 1.7071 | 1.7079 | 1.7151 | 1.7219 | 48.531 | 48.235 | 38.451 | 0.014362 | 0.014521 | 0.004294 | 0.003415 | 0.018127 | 0.008059 | 0.003615 | 0.010906 | 0.299 | 0.2378 | 0.5611 | 0.2489 | 0.2352 | 0.4973 | -0.0017 | -0.0018 | 2.8212 | -0.012842 | 0.019574 | 0.00085197 | -3.8205e-05 | 2.4243e-06 | 0 | 87 | 659 | 698 | 3.67 | 2 | 4 |  | 602(6) | 136 | [39 empty] | 1 | Y | TEST POT DATA
E-LAF010 | 743493 | 747491 | 1.7335 | 1.7361 | 1.7387 | 1.7394 | 1.7401 | 1.7431 | 1.7432 | 1.7468 | 1.7537 | 1.7546 | 1.762 | 1.769 | 49.313 | 49.076 | 39.429 | 0.015071 | 0.015217 | 0.004551 | 0.003589 | 0.018849 | 0.008329 | 0.003829 | 0.011388 | 0.302 | 0.2381 | 0.5527 | 0.2516 | 0.2359 | 0.4903 | -0.0115 | -0.0089 | 2.962 | -0.0069079 | 0.029534 | -0.0013934 | 0.00025232 | -1.2454e-05 | 0 | 66 | 643 | 674 | 4.07 | 1 | 4 |  | 645(6) | 86 |  |  |  |  | 38/32 |  | 354/317 |  |  |  |  | 0.11 | 0.36 | 0.59 | 0.75 | 0.86 | 0.920 | 0.958 | 0.977 | 0.989 | 0.999 | 0.999 | 0.999 | 0.999 | 0.999 | 0.999 | 0.999 | 0.999 | 0.999 | 0.999 | 0.999 | 0.999 | 0.999 | 0.999 | 0.999 | 0.990 | 0.967 | 0.881 | 0.630 | 1 | Y | TEST POT DATA
E-LAF016 | 801350 | 806347 | 1.7869 | 1.7906 | 1.7943 | 1.7953 | 1.7963 | 1.8008 | 1.801 | 1.8064 | 1.8172 | 1.8186 | 1.8306 | 1.8424 | 34.964 | 34.719 | 27.051 | 0.022909 | 0.023227 | 0.006727 | 0.005425 | 0.029611 | 0.013429 | 0.005672 | 0.017555 | 0.2936 | 0.2368 | 0.5862 | 0.2442 | 0.2336 | 0.5191 | -0.0002 | 0.0005 | 3.1416 | -0.014765 | 0.033423 | 0.0012543 | -3.4928e-05 | 8.7589e-06 | 0 | 76 | 632 | 666 | 3.63 | 2 | 3 |  | 649(6) | 93 |  |  |  |  | 43/35 |  | 388/351 | [7 empty] | 0.01 | 0.25 | 0.60 | 0.79 | 0.88 | 0.927 | 0.967 | 0.985 | 0.995 | 0.999 | 0.999 | 0.999 | 0.999 | 0.999 | 0.999 | 0.999 | 0.999 | 0.999 | 0.999 | 0.999 | 0.999 | 0.994 | 0.980 | 0.927 | 0.77 | 1 | Y | TEST POT DATA
E-LAFH2 | 804339 | 809336 | 1.7893 | 1.7931 | 1.7969 | 1.798 | 1.799 | 1.8036 | 1.8038 | 1.8095 | 1.8206 | 1.822 | 1.8346 | 1.847 | 33.889 | 33.64 | 26.103 | 0.02372 | 0.024062 | 0.006937 | 0.005612 | 0.030795 | 0.014012 | 0.00585 | 0.018212 | 0.2925 | 0.2366 | 0.5907 | 0.2431 | 0.2332 | 0.5229 | 0.0033 | 0.0032 | 3.1493 | -0.014838 | 0.033532 | 0.0015964 | -7.0624e-05 | 1.1581e-05 | 0 | 75 | 635 | 667 | 3.58 | 2 | 3 |  | 600(6) | 78 |  |  |  |  | 44/36 |  | 392/360 | [8 empty] | 0.11 | 0.42 | 0.67 | 0.79 | 0.86 | 0.921 | 0.951 | 0.968 | 0.982 | 0.991 | 0.999 | 0.999 | 0.998 | 0.999 | 0.999 | 0.999 | 0.999 | 0.999 | 0.999 | 0.999 | 0.994 | 0.984 | 0.945 | 0.80 | 1 | Y | TEST POT DATA
E-LASF01 | 786442 | 790439 | 1.7746 | 1.7776 | 1.7806 | 1.7814 | 1.7822 | 1.7857 | 1.7859 | 1.7901 | 1.7984 | 1.7994 | 1.8084 | 1.8169 | 44.174 | 43.925 | 34.946 | 0.017791 | 0.017988 | 0.005322 | 0.004228 | 0.022489 | 0.01002 | 0.00448 | 0.013508 | 0.2991 | 0.2376 | 0.5632 | 0.2491 | 0.235 | 0.4993 | -0.009 | -0.007 | 3.1063 | -0.013024 | 0.030006 | -0.00027946 | 0.00014795 | -6.9245e-06 | 0 | 76 | 614 | 644 | 4.24 | 1 | 4 |  | 621(6) | 76 |  |  |  |  | 39/34 |  | 366/332 |  |  |  |  | 0.02 | 0.19 | 0.44 | 0.63 | 0.77 | 0.85 | 0.914 | 0.949 | 0.968 | 0.988 | 0.997 | 0.999 | 0.999 | 0.999 | 0.999 | 0.999 | 0.999 | 0.998 | 0.999 | 0.999 | 0.999 | 0.999 | 0.999 | 0.999 | 0.990 | 0.965 | 0.900 | 0.69 | 1 | Y | TEST POT DATA
E-LASF02 | 800422 | 804420 | 1.7876 | 1.7907 | 1.7939 | 1.7948 | 1.7956 | 1.7994 | 1.7995 | 1.804 | 1.8128 | 1.8139 | 1.8235 | 1.8326 | 42.242 | 41.998 | 33.322 | 0.018927 | 0.019144 | 0.005645 | 0.004497 | 0.023994 | 0.010712 | 0.004753 | 0.014391 | 0.2983 | 0.2376 | 0.566 | 0.2483 | 0.2349 | 0.5016 | -0.0095 | -0.0075 | 3.1561 | -0.01728 | 0.027334 | 0.0011999 | -6.2567e-05 | 5.6557e-06 | 0 | 68 | 624 | 651 | 4.32 | 1 | 3 |  | 674(7) | 75 |  |  |  |  | 40/34 |  | 367/331 | [5 empty] | 0.05 | 0.28 | 0.53 | 0.71 | 0.83 | 0.903 | 0.944 | 0.971 | 0.994 | 0.999 | 0.999 | 0.999 | 0.999 | 0.999 | 0.999 | 0.999 | 0.999 | 0.999 | 0.999 | 0.999 | 0.999 | 0.999 | 0.999 | 0.999 | 0.978 | 0.916 | 0.70 | 1 | Y | TEST POT DATA
E-LASF03 | 806409 | 811407 | 1.7937 | 1.797 | 1.8002 | 1.8012 | 1.802 | 1.8059 | 1.8061 | 1.8108 | 1.8199 | 1.8211 | 1.8312 | 1.8407 | 40.942 | 40.691 | 32.177 | 0.019689 | 0.019925 | 0.005848 | 0.004673 | 0.025052 | 0.011211 | 0.004925 | 0.015 | 0.297 | 0.2373 | 0.5694 | 0.2472 | 0.2345 | 0.5045 | -0.0076 | -0.0063 | 3.1974 | -0.032024 | 0.016781 | 0.0042971 | -0.0004393 | 2.4067e-05 | 0 | 67 | 621 | 653 | 4.31 | 1 | 4 |  | 643(6) | 78 |  |  |  |  | 40/33 |  | 370/332 | [5 empty] | 0.03 | 0.23 | 0.48 | 0.67 | 0.79 | 0.86 | 0.909 | 0.936 | 0.963 | 0.974 | 0.981 | 0.987 | 0.992 | 0.996 | 0.999 | 0.998 | 0.999 | 0.999 | 0.999 | 0.999 | 0.999 | 0.999 | 0.997 | 0.989 | 0.969 | 0.913 | 0.71 | 1 | Y | TEST POT DATA
E-LASF04 | 816443 | 820441 | 1.8039 | 1.807 | 1.81 | 1.8109 | 1.8117 | 1.8154 | 1.8155 | 1.8199 | 1.8284 | 1.8295 | 1.8388 | 1.8475 | 44.342 | 44.098 | 35.142 | 0.018392 | 0.018593 | 0.005503 | 0.004375 | 0.023207 | 0.010318 | 0.004634 | 0.013959 | 0.2992 | 0.2379 | 0.561 | 0.2492 | 0.2353 | 0.4974 | -0.0109 | -0.009 | 3.2036 | -0.0087755 | 0.033245 | -0.00043289 | 0.00013472 | -4.7165e-06 | 0 | 76 | 688 | 711 | 4.56 | 1 | 3 |  | 638(6) | 64 |  |  |  |  | 41/32 |  | 368/322 | [32 empty] | 1 | Y | TEMPORARY DATA
E-LASF05 | 835427 | 839425 | 1.8225 | 1.8257 | 1.829 | 1.8299 | 1.8308 | 1.8346 | 1.8348 | 1.8395 | 1.8485 | 1.8497 | 1.8595 | 1.8689 | 42.723 | 42.48 | 33.768 | 0.01954 | 0.019761 | 0.005833 | 0.004645 | 0.024722 | 0.011015 | 0.004912 | 0.014849 | 0.2985 | 0.2377 | 0.5637 | 0.2486 | 0.2351 | 0.4996 | -0.011 | -0.009 | 3.2756 | -0.014959 | 0.031093 | 0.00068259 | 9.4131e-06 | 1.5046e-06 | 0 | 73 | 700 | 732 | 4.9 | 1 | 2 |  | 747(7) | 63 |  |  |  |  | 40/32 |  | 361/321 |  |  |  |  | 0.07 | 0.26 | 0.48 | 0.65 | 0.78 | 0.87 | 0.921 | 0.951 | 0.969 | 0.984 | 0.990 | 0.993 | 0.997 | 0.999 | 0.999 | 0.999 | 0.999 | 0.999 | 0.999 | 0.999 | 0.999 | 0.999 | 0.999 | 0.999 | 0.998 | 0.976 | 0.915 | 0.728 | 1 | YB | TEST POT DATA
E-LASF08 | 883408 | 888405 | 1.8695 | 1.873 | 1.8766 | 1.8776 | 1.8785 | 1.8828 | 1.883 | 1.8881 | 1.8982 | 1.8995 | 1.9105 | 1.9209 | 40.764 | 40.519 | 32.107 | 0.021661 | 0.021919 | 0.006436 | 0.005148 | 0.027502 | 0.012277 | 0.005423 | 0.016496 | 0.2971 | 0.2377 | 0.5668 | 0.2474 | 0.2349 | 0.5021 | -0.0107 | -0.0092 | 3.441 | -0.01402 | 0.03516 | 0.00089315 | 2.9613e-06 | 1.8323e-06 | 0 | 78 | 714 | 747 | 5.5 | [10 empty] | 38/32 | 372/332 | [5 empty] | 0.03 | 0.19 | 0.44 | 0.65 | 0.78 | 0.87 | 0.916 | 0.945 | 0.971 | 0.982 | 0.989 | 0.994 | 0.998 | 0.999 | 0.999 | 0.999 | 0.999 | 0.999 | 0.74 | 0.73 | 0.999 | 0.999 | 0.999 | 0.994 | 0.983 | 0.949 | 0.817 | 1 | Y | TEST POT DATA
E-LASF09 | 816466 | 820464 | 1.8049 | 1.8078 | 1.8108 | 1.8116 | 1.8124 | 1.8158 | 1.816 | 1.8202 | 1.8282 | 1.8293 | 1.838 | 1.8462 | 46.623 | 46.374 | 37.094 | 0.017502 | 0.017686 | 0.005251 | 0.004166 | 0.021998 | 0.009747 | 0.004421 | 0.013265 | 0.3 | 0.238 | 0.5569 | 0.25 | 0.2356 | 0.4938 | -0.011 | -0.0092 | 3.2159 | -0.013388 | 0.028502 | 0.00040636 | 2.7018e-05 | -4.6496e-07 | 0 | 77 | 693 | 724 | 4.98 | 1 | 2 |  | 686(7) | 53 |  |  |  |  | 39/30 |  | 359/298 | [32 empty] | 1 | Y | TEST POT DATA
E-LASF010 | 834372 | 839369 | 1.8201 | 1.8237 | 1.8274 | 1.8284 | 1.8294 | 1.8338 | 1.834 | 1.8393 | 1.8498 | 1.8512 | 1.8628 | 1.874 | 37.161 | 36.916 | 28.98 | 0.022443 | 0.022736 | 0.006624 | 0.005323 | 0.028778 | 0.012959 | 0.005584 | 0.017152 | 0.2951 | 0.2372 | 0.5774 | 0.2456 | 0.2341 | 0.5113 | -0.0058 | -0.0046 | 3.2606 | -0.014858 | 0.034032 | 0.001142 | -1.8916e-05 | 5.3428e-06 | 0 | 68 | 628 | 659 | 4.28 | 1 | 3 |  | 639(6) | 71 |  |  |  |  | 42/35 |  | 377/346 | [7 empty] | 0.14 | 0.47 | 0.70 | 0.83 | 0.89 | 0.926 | 0.960 | 0.976 | 0.984 | 0.992 | 0.997 | 0.999 | 0.999 | 0.999 | 0.999 | 0.999 | 0.999 | 0.999 | 0.999 | 0.999 | 0.999 | 0.993 | 0.972 | 0.908 | 0.72 | 1 | YB | TEST POT DATA
E-LASF013 | 804396 | 809393 | 1.7917 | 1.795 | 1.7984 | 1.7993 | 1.8002 | 1.8042 | 1.8044 | 1.8092 | 1.8187 | 1.8199 | 1.8303 | 1.8403 | 39.579 | 39.328 | 31.01 | 0.020324 | 0.020576 | 0.006023 | 0.004824 | 0.02594 | 0.011639 | 0.005075 | 0.015501 | 0.2963 | 0.2374 | 0.5727 | 0.2466 | 0.2344 | 0.5073 | -0.0066 | -0.0052 | 3.1645 | -0.014668 | 0.030387 | 0.0010293 | -2.5444e-05 | 4.6727e-06 | 0 | 65 | 618 | 649 | 4.2 | 1 | 4 |  | 626(6) | 76 |  |  |  |  | 41/34 |  | 373/339 | [6 empty] | 0.10 | 0.35 | 0.58 | 0.73 | 0.83 | 0.89 | 0.921 | 0.955 | 0.969 | 0.977 | 0.983 | 0.987 | 0.994 | 0.996 | 0.996 | 0.999 | 0.999 | 0.999 | 0.999 | 0.999 | 0.988 | 0.991 | 0.979 | 0.954 | 0.87 | 0.64 | 1 | Y | TEST POT DATA
E-LASF014 | 788474 | 792471 | 1.7774 | 1.7802 | 1.783 | 1.7838 | 1.7845 | 1.7878 | 1.788 | 1.792 | 1.7996 | 1.8006 | 1.8089 | 1.8167 | 47.379 | 47.135 | 37.745 | 0.016632 | 0.016802 | 0.005002 | 0.003958 | 0.020877 | 0.009247 | 0.00421 | 0.012592 | 0.3007 | 0.238 | 0.556 | 0.2506 | 0.2356 | 0.4931 | -0.011 | -0.0089 | 3.1222 | -0.014796 | 0.026045 | 0.00050781 | 5.7145e-06 | 8.8236e-07 | 0 | 71 | 694 | 714 | 4.36 | 1 | 3 |  | 632(6) | 59 |  |  |  |  | 38/32 |  | 353/317 |  |  |  |  | 0.10 | 0.34 | 0.57 | 0.73 | 0.83 | 0.900 | 0.932 | 0.953 | 0.966 | 0.977 | 0.983 | 0.986 | 0.989 | 0.991 | 0.993 | 0.994 | 0.995 | 0.999 | 0.999 | 0.999 | 0.999 | 0.999 | 0.999 | 0.995 | 0.982 | 0.961 | 0.900 | 0.68 | 1 | YB | TEST POT DATA
E-LASF015 | 804466 | 808463 | 1.793 | 1.7959 | 1.7988 | 1.7996 | 1.8004 | 1.8038 | 1.804 | 1.8081 | 1.8161 | 1.8171 | 1.8257 | 1.8338 | 46.576 | 46.328 | 37.052 | 0.017262 | 0.017443 | 0.005183 | 0.004108 | 0.021699 | 0.00962 | 0.004363 | 0.01308 | 0.3003 | 0.238 | 0.5573 | 0.2501 | 0.2355 | 0.4941 | -0.0109 | -0.0089 | 3.1766 | -0.015343 | 0.026847 | 0.00064503 | -5.174e-06 | 1.3911e-06 | 0 | 75 | 691 | 718 | 4.58 | 1 | 3 |  | 626(6) | 65 |  |  |  |  | 39/33 |  | 360/326 |  |  |  |  | 0.01 | 0.13 | 0.42 | 0.66 | 0.81 | 0.89 | 0.941 | 0.966 | 0.980 | 0.994 | 0.999 | 0.999 | 0.999 | 0.999 | 0.999 | 0.999 | 0.999 | 0.999 | 0.999 | 0.999 | 0.999 | 0.999 | 0.999 | 0.997 | 0.984 | 0.970 | 0.916 | 0.73 | 1 | YB | TEST POT DATA
E-LASF016 | 772496 | 776494 | 1.7625 | 1.7651 | 1.7678 | 1.7685 | 1.7692 | 1.7724 | 1.7725 | 1.7762 | 1.7834 | 1.7843 | 1.792 | 1.7992 | 49.608 | 49.368 | 39.678 | 0.015572 | 0.015723 | 0.0047 | 0.003708 | 0.019469 | 0.008597 | 0.003955 | 0.011768 | 0.3018 | 0.2381 | 0.5521 | 0.2515 | 0.2358 | 0.4898 | -0.0113 | -0.009 | 3.0724 | -0.014685 | 0.024429 | 0.00039818 | 1.228e-05 | 1.2371e-07 | 0 | 71 | 670 | 696 | 4.25 | 1 | 4 |  | 715(7) | 57 |  |  |  |  | 37/31 |  | 349/308 |  |  |  | 0.09 | 0.31 | 0.52 | 0.68 | 0.80 | 0.88 | 0.924 | 0.954 | 0.972 | 0.981 | 0.991 | 0.994 | 0.998 | 0.999 | 0.999 | 0.999 | 0.999 | 0.999 | 0.999 | 0.999 | 0.999 | 0.999 | 0.999 | 0.999 | 0.999 | 0.990 | 0.963 | 0.889 | 0.650 | 1 | Y | TEST POT DATA
E-LASF017 | 795453 | 799450 | 1.7838 | 1.7868 | 1.7897 | 1.7906 | 1.7913 | 1.7948 | 1.795 | 1.7992 | 1.8073 | 1.8083 | 1.8171 | 1.8254 | 45.289 | 45.039 | 35.939 | 0.017554 | 0.017744 | 0.005259 | 0.004176 | 0.022121 | 0.009826 | 0.004428 | 0.013316 | 0.2996 | 0.2379 | 0.5598 | 0.2495 | 0.2353 | 0.4962 | -0.0106 | -0.0086 | 3.1443 | -0.015656 | 0.026364 | 0.00087942 | -3.5168e-05 | 3.3371e-06 | 0 | 70 | 660 | 685 | 4.33 | 1 | 4 |  | 707(7) | 61 |  |  |  |  | 40/33 |  | 369/324 |  |  |  |  | 0.01 | 0.09 | 0.29 | 0.51 | 0.69 | 0.81 | 0.89 | 0.939 | 0.964 | 0.989 | 0.999 | 0.999 | 0.999 | 0.999 | 0.999 | 0.999 | 0.999 | 0.999 | 0.999 | 0.999 | 0.999 | 0.999 | 0.999 | 0.999 | 0.990 | 0.968 | 0.905 | 0.68 | 1 | Y | TEST POT DATA
E-LASFH2 | 767468 | 771466 | 1.7564 | 1.7592 | 1.7619 | 1.7627 | 1.7634 | 1.7667 | 1.7668 | 1.7707 | 1.7783 | 1.7793 | 1.7875 | 1.7952 | 46.804 | 46.551 | 37.193 | 0.016384 | 0.016557 | 0.004916 | 0.003898 | 0.020618 | 0.00915 | 0.004138 | 0.012419 | 0.3 | 0.2379 | 0.5585 | 0.2499 | 0.2354 | 0.4952 | -0.0091 | -0.0073 | 3.0496 | -0.014375 | 0.024792 | 0.00063885 | -1.0507e-05 | 1.8339e-06 | 0 | 68 | 648 | 680 | 4.1 | 2 | 4 |  | 666(7) | 64 |  |  |  |  | 40/34 |  | 372/338 | [5 empty] | 0.01 | 0.15 | 0.42 | 0.65 | 0.79 | 0.87 | 0.918 | 0.944 | 0.967 | 0.977 | 0.984 | 0.989 | 0.993 | 0.998 | 0.998 | 0.999 | 0.999 | [10 empty] | 1 | Y | TEST POT DATA
E-LASFH9 | 903357 | 909355 | 1.8871 | 1.8911 | 1.8952 | 1.8964 | 1.8975 | 1.9024 | 1.9026 | 1.9086 | 1.9205 | 1.922 | 1.9352 | 1.9478 | 35.699 | 35.458 | 27.763 | 0.025285 | 0.025626 | 0.007434 | 0.005997 | 0.032513 | 0.014662 | 0.006268 | 0.019358 | 0.294 | 0.2372 | 0.5799 | 0.2446 | 0.234 | 0.5133 | -0.0053 | -0.0046 | 3.4999 | -0.014926 | 0.038473 | 0.0018437 | -9.4988e-05 | 1.0437e-05 | 0 | 75 | 695 | 733 | 5.52 | [11 empty] | 388/355 | [32 empty] | 1 | AY | TEST POT DATA